## List1
NOSNÁ KONSTRUKCE
Místo | Směr | Hodnota provedeného odrazu | [9 empty] | nplat | fbe,i | αt | αw | α | fb,i | Počet zkušebních míst | n | 52
|  | Pevnost v tlaku příslušného odrazu | [15 empty] | Počet platných zkušebních míst | nplat | 52
|  | 1 | 2 | 3 | 4 | 5 | 6 | 7 | 8 | 9 | 10 |  | [MPa] | [-] | [-] | [-] | [MPa] | Maximální pevnost betonu v tlaku | fbe,max [Mpa] | 40.698
1 | ↑ | 54 | 52 | 56 | 53 | 54 | 52 | 56 | 52 | 53 | 55 | 10 | 59.2 | 0.9 | 1 | 0.68 | 36.2304 | Minimální pevnost betonu v tlaku | fbe,min [Mpa] | 34.1496
|  | 60 | 56 | 63 | 58 | 60 | 56 | 63 | 56 | 58 | 62 | [6 empty] | Střední hodnota pevnosti betonu v tlaku | fbe [Mpa] | 36.57942
2 | ↑ | 52 | 58 | 54 | 56 | 54 | 52 | 55 | 54 | 55 | 53 | 10 | 60.4 | 0.9 | 1 | 0.68 | 36.9648 | Výběrová směrodatná odchylka | sx [Mpa] | 1.536372
|  | 56 | 67 | 60 | 63 | 60 | 56 | 62 | 60 | 62 | 58 | [6 empty] | Reziduální směrodatná odchylka | srez,e [Mpa] | 2.5
3 | ↑ | 54 | 55 | 57 | 56 | 52 | 55 | 58 | 57 | 57 | 52 | 10 | 62.1 | 0.9 | 1 | 0.68 | 38.0052 | Výsledná směrodatná odchylka | sr [Mpa] | 2.934355
|  | 60 | 62 | 65 | 63 | 56 | 62 | 67 | 65 | 65 | 56 | [6 empty] | Variační koeficient | Vx [%] | 4.200099
4 | ↑ | 52 | 54 | 55 | 54 | 50 | 55 | 55 | 52 | 55 | 53 | 10 | 59 | 0.9 | 1 | 0.68 | 36.108 | Maximální variační koeficient | Vmax [%] | 12
|  | 56 | 60 | 62 | 60 | 52 | 62 | 62 | 56 | 62 | 58 | [6 empty] | Posouzení rovnoměrnosti betonu | Vx < 12% VYHOVUJE
5 | ↑ | 56 | 56 | 56 | 55 | 56 | 54 | 58 | 55 | 54 | 55 | 10 | 62.5 | 0.9 | 1 | 0.68 | 38.25 | Součinitel odhadu 5% kvantilu | kn [-] | 1.48
|  | 63 | 63 | 63 | 62 | 63 | 60 | 67 | 62 | 60 | 62 | [6 empty] | Charakteristická pevnost betonu v tlaku | fck,is [Mpa] | 32.23658
6 | ↑ | 55 | 55 | 54 | 50 | 53 | 54 | 54 | 54 | 52 | 55 | 10 | 59.2 | 0.9 | 1 | 0.68 | 36.2304 | Třída betonu dle ČSN EN 206 + A1 | C25/30
|  | 62 | 62 | 60 | 52 | 58 | 60 | 60 | 60 | 56 | 62
7 | ↑ | 60 | 58 | 55 | 57 | 59 | 52 | 55 | 56 | 57 | 55 | 10 | 64 | 0.9 | 1 | 0.68 | 39.168
|  | 70 | 67 | 62 | 65 | 68 | 56 | 62 | 63 | 65 | 62
8 | ↑ | 58 | 54 | 56 | 52 | 51 | 55 | 54 | 52 | 52 | 55 | 10 | 59.6 | 0.9 | 1 | 0.68 | 36.4752
|  | 67 | 60 | 63 | 56 | 54 | 62 | 60 | 56 | 56 | 62
9 | ↑ | 56 | 52 | 54 | 54 | 54 | 51 | 55 | 52 | 54 | 54 | 10 | 59.1 | 0.9 | 1 | 0.68 | 36.1692
|  | 63 | 56 | 60 | 60 | 60 | 54 | 62 | 56 | 60 | 60
10 | ↑ | 54 | 56 | 58 | 55 | 57 | 56 | 52 | 55 | 56 | 55 | 10 | 62.3 | 0.9 | 1 | 0.68 | 38.1276
|  | 60 | 63 | 67 | 62 | 65 | 63 | 56 | 62 | 63 | 62
11 | ↑ | 60 | 56 | 59 | 58 | 55 | 54 | 50 | 55 | 59 | 58 | 10 | 63.9 | 0.9 | 1 | 0.68 | 39.1068
|  | 70 | 63 | 68 | 67 | 62 | 60 | 52 | 62 | 68 | 67
12 | ↑ | 56 | 58 | 59 | 55 | 56 | 55 | 56 | 54 | 54 | 56 | 10 | 63.1 | 0.9 | 1 | 0.68 | 38.6172
|  | 63 | 67 | 68 | 62 | 63 | 62 | 63 | 60 | 60 | 63
13 | ↑ | 52 | 58 | 60 | 54 | 54 | 50 | 53 | 54 | 59 | 56 | 10 | 61.4 | 0.9 | 1 | 0.68 | 37.5768
|  | 56 | 67 | 70 | 60 | 60 | 52 | 58 | 60 | 68 | 63
14 | ↑ | 54 | 50 | 51 | 50 | 55 | 57 | 59 | 52 | 50 | 50 | 10 | 57.3 | 0.9 | 1 | 0.68 | 35.0676
|  | 60 | 52 | 54 | 52 | 62 | 65 | 68 | 56 | 52 | 52
15 | ↑ | 54 | 52 | 52 | 51 | 56 | 52 | 51 | 55 | 56 | 50 | 10 | 57.6 | 0.9 | 1 | 0.68 | 35.2512
|  | 60 | 56 | 56 | 54 | 63 | 56 | 54 | 62 | 63 | 52
16 | ↑ | 50 | 50 | 52 | 52 | 54 | 54 | 54 | 51 | 52 | 54 | 10 | 56.6 | 0.9 | 1 | 0.68 | 34.6392
|  | 52 | 52 | 56 | 56 | 60 | 60 | 60 | 54 | 56 | 60
17 | ↑ | 54 | 58 | 52 | 52 | 58 | 55 | 54 | 52 | 54 | 52 | 10 | 60 | 0.9 | 1 | 0.68 | 36.72
|  | 60 | 67 | 56 | 56 | 67 | 62 | 60 | 56 | 60 | 56
18 | ↑ | 55 | 52 | 53 | 54 | 59 | 58 | 58 | 56 | 52 | 53 | 10 | 61.5 | 0.9 | 1 | 0.68 | 37.638
|  | 62 | 56 | 58 | 60 | 68 | 67 | 67 | 63 | 56 | 58
19 | ↑ | 47 | 49 | 50 | 52 | 59 | 55 | 54 | 60 | 55 | 52 | 10 | 58.4 | 0.9 | 1 | 0.68 | 35.7408
|  | 47 | 51 | 52 | 56 | 68 | 62 | 60 | 70 | 62 | 56
20 | ↑ | 60 | 58 | 55 | 57 | 60 | 54 | 58 | 56 | 57 | 55 | 10 | 65.1 | 0.9 | 1 | 0.68 | 39.8412
|  | 70 | 67 | 62 | 65 | 70 | 60 | 67 | 63 | 65 | 62
21 | ↑ | 55 | 50 | 54 | 54 | 51 | 50 | 52 | 54 | 55 | 48 | 10 | 56.7 | 0.9 | 1 | 0.68 | 34.7004
|  | 62 | 52 | 60 | 60 | 54 | 52 | 56 | 60 | 62 | 49
22 | ↑ | 55 | 50 | 55 | 52 | 52 | 51 | 56 | 50 | 54 | 52 | 10 | 57.3 | 0.9 | 1 | 0.68 | 35.0676
|  | 62 | 52 | 62 | 56 | 56 | 54 | 63 | 52 | 60 | 56
23 | ↑ | 52 | 51 | 56 | 57 | 52 | 52 | 54 | 53 | 55 | 52 | 10 | 58.6 | 0.9 | 1 | 0.68 | 35.8632
|  | 56 | 54 | 63 | 65 | 56 | 56 | 60 | 58 | 62 | 56
24 | ↑ | 53 | 52 | 54 | 59 | 50 | 55 | 50 | 54 | 55 | 55 | 10 | 59.2 | 0.9 | 1 | 0.68 | 36.2304
|  | 58 | 56 | 60 | 68 | 52 | 62 | 52 | 60 | 62 | 62
25 | ↑ | 53 | 52 | 58 | 51 | 51 | 56 | 50 | 52 | 52 | 55 | 10 | 57.8 | 0.9 | 1 | 0.68 | 35.3736
|  | 58 | 56 | 67 | 54 | 54 | 63 | 52 | 56 | 56 | 62
26 | ↑ | 52 | 54 | 59 | 52 | 52 | 54 | 52 | 55 | 52 | 55 | 10 | 59.2 | 0.9 | 1 | 0.68 | 36.2304
|  | 56 | 60 | 68 | 56 | 56 | 60 | 56 | 62 | 56 | 62
27 | ↑ | 55 | 52 | 59 | 55 | 52 | 58 | 59 | 52 | 54 | 52 | 10 | 61.1 | 0.9 | 1 | 0.68 | 37.3932
|  | 62 | 56 | 68 | 62 | 56 | 67 | 68 | 56 | 60 | 56
28 | ↑ | 55 | 57 | 60 | 55 | 54 | 59 | 52 | 53 | 55 | 52 | 10 | 61.9 | 0.9 | 1 | 0.68 | 37.8828
|  | 62 | 65 | 70 | 62 | 60 | 68 | 56 | 58 | 62 | 56
29 | ↑ | 56 | 48 | 51 | 50 | 52 | 59 | 52 | 52 | 55 | 52 | 10 | 57.2 | 0.9 | 1 | 0.68 | 35.0064
|  | 63 | 49 | 54 | 52 | 56 | 68 | 56 | 56 | 62 | 56
30 | ↑ | 50 | 52 | 52 | 52 | 57 | 60 | 54 | 52 | 52 | 50 | 9 | 56.55556 | 0.9 | 1 | 0.68 | 34.612
|  | 52 | 56 | 56 | 56 | 65 | - | 60 | 56 | 56 | 52
31 | ↑ | 55 | 57 | 52 | 59 | 48 | 51 | 55 | 50 | 50 | 55 | 10 | 58.2 | 0.9 | 1 | 0.68 | 35.6184
|  | 62 | 65 | 56 | 68 | 49 | 54 | 62 | 52 | 52 | 62
32 | ↑ | 52 | 59 | 52 | 59 | 52 | 52 | 55 | 52 | 50 | 55 | 10 | 59.2 | 0.9 | 1 | 0.68 | 36.2304
|  | 56 | 68 | 56 | 68 | 56 | 56 | 62 | 56 | 52 | 62
33 | ↑ | 49 | 51 | 53 | 50 | 57 | 52 | 52 | 49 | 52 | 55 | 10 | 56.1 | 0.9 | 1 | 0.68 | 34.3332
|  | 51 | 54 | 58 | 52 | 65 | 56 | 56 | 51 | 56 | 62
34 | ↑ | 54 | 52 | 50 | 53 | 59 | 52 | 50 | 57 | 53 | 52 | 10 | 58.1 | 0.9 | 1 | 0.68 | 35.5572
|  | 60 | 56 | 52 | 58 | 68 | 56 | 52 | 65 | 58 | 56
35 | ↑ | 57 | 55 | 55 | 52 | 51 | 53 | 50 | 52 | 54 | 55 | 10 | 58.7 | 0.9 | 1 | 0.68 | 35.9244
|  | 65 | 62 | 62 | 56 | 54 | 58 | 52 | 56 | 60 | 62
36 | ↑ | 54 | 55 | 54 | 52 | 52 | 50 | 52 | 54 | 55 | 54 | 10 | 58.4 | 0.9 | 1 | 0.68 | 35.7408
|  | 60 | 62 | 60 | 56 | 56 | 52 | 56 | 60 | 62 | 60
37 | ↑ | 60 | 50 | 55 | 50 | 55 | 55 | 53 | 55 | 50 | 55 | 10 | 59.4 | 0.9 | 1 | 0.68 | 36.3528
|  | 70 | 52 | 62 | 52 | 62 | 62 | 58 | 62 | 52 | 62
38 | ↑ | 58 | 52 | 55 | 52 | 55 | 54 | 52 | 55 | 52 | 55 | 10 | 59.9 | 0.9 | 1 | 0.68 | 36.6588
|  | 67 | 56 | 62 | 56 | 62 | 60 | 56 | 62 | 56 | 62
39 | ↑ | 58 | 57 | 52 | 49 | 50 | 55 | 59 | 52 | 59 | 52 | 10 | 60.1 | 0.9 | 1 | 0.68 | 36.7812
|  | 67 | 65 | 56 | 51 | 52 | 62 | 68 | 56 | 68 | 56
40 | ↑ | 56 | 52 | 57 | 59 | 55 | 57 | 59 | 52 | 59 | 52 | 10 | 62.7 | 0.9 | 1 | 0.68 | 38.3724
|  | 63 | 56 | 65 | 68 | 62 | 65 | 68 | 56 | 68 | 56
41 | ↑ | 55 | 50 | 52 | 55 | 49 | 52 | 50 | 54 | 50 | 54 | 10 | 56.3 | 0.9 | 1 | 0.68 | 34.4556
|  | 62 | 52 | 56 | 62 | 51 | 56 | 52 | 60 | 52 | 60
42 | ↑ | 55 | 56 | 50 | 49 | 52 | 52 | 53 | 55 | 53 | 55 | 10 | 58 | 0.9 | 1 | 0.68 | 35.496
|  | 62 | 63 | 52 | 51 | 56 | 56 | 58 | 62 | 58 | 62
43 | ↑ | 58 | 51 | 56 | 56 | 58 | 53 | 52 | 55 | 52 | 55 | 10 | 60.8 | 0.9 | 1 | 0.68 | 37.2096
|  | 67 | 54 | 63 | 63 | 67 | 58 | 56 | 62 | 56 | 62
44 | ↑ | 53 | 53 | 51 | 51 | 52 | 51 | 52 | 52 | 52 | 52 | 10 | 55.8 | 0.9 | 1 | 0.68 | 34.1496
|  | 58 | 58 | 54 | 54 | 56 | 54 | 56 | 56 | 56 | 56
45 | ↑ | 56 | 56 | 53 | 52 | 50 | 52 | 50 | 50 | 55 | 50 | 10 | 56.6 | 0.9 | 1 | 0.68 | 34.6392
|  | 63 | 63 | 58 | 56 | 52 | 56 | 52 | 52 | 62 | 52
46 | ↑ | 52 | 53 | 53 | 56 | 50 | 55 | 52 | 53 | 52 | 54 | 10 | 57.9 | 0.9 | 1 | 0.68 | 35.4348
|  | 56 | 58 | 58 | 63 | 52 | 62 | 56 | 58 | 56 | 60
47 | ↑ | 55 | 55 | 53 | 54 | 56 | 52 | 52 | 52 | 49 | 52 | 10 | 58 | 0.9 | 1 | 0.68 | 35.496
|  | 62 | 62 | 58 | 60 | 63 | 56 | 56 | 56 | 51 | 56
48 | ↑ | 59 | 62 | 55 | 52 | 54 | 55 | 57 | 53 | 57 | 53 | 10 | 62.8 | 0.9 | 1 | 0.68 | 38.4336
|  | 68 | 74 | 62 | 56 | 60 | 62 | 65 | 58 | 65 | 58
49 | ↑ | 57 | 56 | 53 | 55 | 54 | 55 | 57 | 53 | 59 | 55 | 10 | 62.3 | 0.9 | 1 | 0.68 | 38.1276
|  | 65 | 63 | 58 | 62 | 60 | 62 | 65 | 58 | 68 | 62
50 | ↑ | 54 | 55 | 57 | 53 | 56 | 54 | 54 | 57 | 58 | 57 | 10 | 62.5 | 0.9 | 1 | 0.68 | 38.25
|  | 60 | 62 | 65 | 58 | 63 | 60 | 60 | 65 | 67 | 65
51 | ↑ | 63 | 62 | 62 | 60 | 53 | 55 | 52 | 56 | 60 | 55 | 10 | 66.5 | 0.9 | 1 | 0.68 | 40.698
|  | 76 | 74 | 74 | 70 | 58 | 62 | 56 | 63 | 70 | 62
52 | ↑ | 60 | 53 | 55 | 52 | 56 | 54 | 55 | 57 | 53 | 57 | 10 | 61.9 | 0.9 | 1 | 0.68 | 37.8828
|  | 70 | 58 | 62 | 56 | 63 | 60 | 62 | 65 | 58 | 65
SPODNÍ STAVBA
Zkuš. místo | Směr | Hodnota provedeného odrazu | [9 empty] | nplat | fbe,i | αt | αw | α | fb,i | Počet zkušebních míst | n | 42
|  | Pevnost v tlaku příslušného odrazu | [15 empty] | Počet platných zkušebních míst | nplat | 42
|  | 1 | 2 | 3 | 4 | 5 | 6 | 7 | 8 | 9 | 10 |  | [MPa] | [-] | [-] | [-] | [MPa] | Maximální pevnost betonu v tlaku | fbe,max [Mpa] | 43.875
1 | → | 28 | 28 | 31 | 30 | 30 | 31 | 29 | 30 | 28 | 30 | 10 | 23.1 | 0.9 | 1 | 1.3 | 27.027 | Minimální pevnost betonu v tlaku | fbe,min [Mpa] | 26.91
|  | 21 | 21 | 25 | 24 | 24 | 25 | 22 | 24 | 21 | 24 | [6 empty] | Střední hodnota pevnosti betonu v tlaku | fbe [Mpa] | 30.70995
2 | → | 30 | 33 | 29 | 33 | 30 | 34 | 33 | 35 | 35 | 33 | 9 | 28.22222 | 0.9 | 1 | 1.3 | 33.02 | Výběrová směrodatná odchylka | sx [Mpa] | 3.842996
|  | 24 | 28 | - | 28 | 24 | 30 | 28 | 32 | 32 | 28 | [6 empty] | Reziduální směrodatná odchylka | srez,e [Mpa] | 2.5
3 | → | 42 | 40 | 37 | 35 | 40 | 38 | 34 | 35 | 40 | 41 | 10 | 37.5 | 0.9 | 1 | 1.3 | 43.875 | Výsledná směrodatná odchylka | sr [Mpa] | 4.584606
|  | 44 | 41 | 35 | 32 | 41 | 37 | 30 | 32 | 41 | 42 | [6 empty] | Variační koeficient | Vx [%] | 12.51385
4 | → | 42 | 40 | 37 | 35 | 40 | 38 | 34 | 35 | 40 | 41 | 10 | 37.5 | 0.9 | 1 | 1.3 | 43.875 | Maximální variační koeficient | Vmax [%] | 16
|  | 44 | 41 | 35 | 32 | 41 | 37 | 30 | 32 | 41 | 42 | [6 empty] | Posouzení rovnoměrnosti betonu | Vx < 16% VYHOVUJE
5 | → | 38 | 36 | 37 | 35 | 33 | 32 | 37 | 32 | 33 | 35 | 10 | 31.4 | 0.9 | 1 | 1.3 | 36.738 | Součinitel odhadu 5% kvantilu | kn [-] | 1.48
|  | 37 | 33 | 35 | 32 | 28 | 27 | 35 | 27 | 28 | 32 | [6 empty] | Charakteristická pevnost betonu v tlaku | fck,is [Mpa] | 23.92473
6 | → | 38 | 32 | 33 | 37 | 32 | 32 | 32 | 30 | 33 | 35 | 9 | 28.33333 | 0.9 | 1 | 1.3 | 33.15 | Třída betonu dle ČSN EN 206 + A1 | C16/20
|  | - | 27 | 28 | 35 | 27 | 27 | 27 | 24 | 28 | 32
7 | → | 30 | 31 | 35 | 35 | 29 | 34 | 33 | 31 | 30 | 33 | 10 | 27 | 0.9 | 1 | 1.3 | 31.59
|  | 24 | 25 | 32 | 32 | 22 | 30 | 28 | 25 | 24 | 28
8 | → | 30 | 32 | 35 | 33 | 34 | 38 | 29 | 33 | 30 | 31 | 8 | 27.25 | 0.9 | 1 | 1.3 | 31.8825
|  | 24 | 27 | 32 | 28 | 30 | - | - | 28 | 24 | 25
9 | → | 29 | 32 | 33 | 34 | 36 | 35 | 34 | 30 | 35 | 33 | 9 | 29.33333 | 0.9 | 1 | 1.3 | 34.32
|  | - | 27 | 28 | 30 | 33 | 32 | 30 | 24 | 32 | 28
10 | → | 31 | 34 | 33 | 30 | 33 | 37 | 36 | 35 | 33 | 39 | 8 | 29.875 | 0.9 | 1 | 1.3 | 34.95375
|  | 25 | 30 | 28 | - | 28 | 35 | 33 | 32 | 28 | -
11 | → | 30 | 28 | 30 | 32 | 32 | 33 | 28 | 27 | 30 | 29 | 10 | 23.7 | 0.9 | 1 | 1.3 | 27.729
|  | 24 | 21 | 24 | 27 | 27 | 28 | 21 | 19 | 24 | 22
12 | → | 28 | 32 | 30 | 31 | 33 | 30 | 29 | 31 | 30 | 32 | 10 | 24.7 | 0.9 | 1 | 1.3 | 28.899
|  | 21 | 27 | 24 | 25 | 28 | 24 | 22 | 25 | 24 | 27
13 | → | 34 | 30 | 32 | 33 | 30 | 38 | 34 | 36 | 33 | 37 | 9 | 28.77778 | 0.9 | 1 | 1.3 | 33.67
|  | 30 | 24 | 27 | 28 | 24 | - | 30 | 33 | 28 | 35
14 | → | 30 | 32 | 35 | 33 | 32 | 36 | 33 | 34 | 30 | 33 | 10 | 28.1 | 0.9 | 1 | 1.3 | 32.877
|  | 24 | 27 | 32 | 28 | 27 | 33 | 28 | 30 | 24 | 28
15 | → | 30 | 32 | 29 | 28 | 30 | 29 | 30 | 31 | 30 | 26 | 9 | 23.66667 | 0.9 | 1 | 1.3 | 27.69
|  | 24 | 27 | 22 | 21 | 24 | 22 | 24 | 25 | 24 | -
16 | → | 32 | 40 | 35 | 30 | 30 | 30 | 31 | 32 | 30 | 33 | 9 | 26.11111 | 0.9 | 1 | 1.3 | 30.55
|  | 27 | - | 32 | 24 | 24 | 24 | 25 | 27 | 24 | 28
17 | → | 30 | 30 | 34 | 30 | 32 | 28 | 28 | 29 | 32 | 27 | 8 | 23.75 | 0.9 | 1 | 1.3 | 27.7875
|  | 24 | 24 | - | 24 | 27 | 21 | 21 | 22 | 27 | -
18 | → | 36 | 38 | 33 | 33 | 34 | 32 | 32 | 30 | 33 | 32 | 9 | 28 | 0.9 | 1 | 1.3 | 32.76
|  | 33 | - | 28 | 28 | 30 | 27 | 27 | 24 | 28 | 27
19 | → | 35 | 37 | 30 | 32 | 33 | 34 | 30 | 29 | 30 | 28 | 8 | 26.375 | 0.9 | 1 | 1.3 | 30.85875
|  | 32 | - | 24 | 27 | 28 | 30 | 24 | 22 | 24 | -
20 | → | 30 | 35 | 33 | 30 | 32 | 29 | 31 | 32 | 30 | 29 | 9 | 24.77778 | 0.9 | 1 | 1.3 | 28.99
|  | 24 | - | 28 | 24 | 27 | 22 | 25 | 27 | 24 | 22
21 | → | 30 | 27 | 31 | 29 | 32 | 30 | 30 | 29 | 30 | 29 | 10 | 23.3 | 0.9 | 1 | 1.3 | 27.261
|  | 24 | 19 | 25 | 22 | 27 | 24 | 24 | 22 | 24 | 22
22 | → | 32 | 35 | 33 | 33 | 34 | 30 | 32 | 30 | 35 | 32 | 10 | 27.9 | 0.9 | 1 | 1.3 | 32.643
|  | 27 | 32 | 28 | 28 | 30 | 24 | 27 | 24 | 32 | 27
23 | → | 30 | 27 | 29 | 30 | 32 | 33 | 30 | 27 | 30 | 33 | 8 | 25.125 | 0.9 | 1 | 1.3 | 29.39625
|  | 24 | - | 22 | 24 | 27 | 28 | 24 | - | 24 | 28
24 | → | 32 | 27 | 30 | 29 | 30 | 29 | 31 | 32 | 29 | 30 | 10 | 23.6 | 0.9 | 1 | 1.3 | 27.612
|  | 27 | 19 | 24 | 22 | 24 | 22 | 25 | 27 | 22 | 24
25 | → | 30 | 33 | 30 | 27 | 28 | 30 | 31 | 29 | 30 | 30 | 10 | 23.5 | 0.9 | 1 | 1.3 | 27.495
|  | 24 | 28 | 24 | 19 | 21 | 24 | 25 | 22 | 24 | 24
26 | → | 30 | 29 | 32 | 30 | 31 | 29 | 32 | 30 | 30 | 32 | 10 | 24.6 | 0.9 | 1 | 1.3 | 28.782
|  | 24 | 22 | 27 | 24 | 25 | 22 | 27 | 24 | 24 | 27
27 | → | 30 | 27 | 29 | 31 | 29 | 27 | 32 | 30 | 31 | 30 | 10 | 23.1 | 0.9 | 1 | 1.3 | 27.027
|  | 24 | 19 | 22 | 25 | 22 | 19 | 27 | 24 | 25 | 24
28 | → | 30 | 30 | 29 | 30 | 31 | 27 | 32 | 32 | 30 | 32 | 9 | 24.88889 | 0.9 | 1 | 1.3 | 29.12
|  | 24 | 24 | 22 | 24 | 25 | - | 27 | 27 | 24 | 27
29 | → | 27 | 31 | 33 | 35 | 32 | 32 | 34 | 30 | 29 | 29 | 8 | 25.625 | 0.9 | 1 | 1.3 | 29.98125
|  | - | 25 | 28 | - | 27 | 27 | 30 | 24 | 22 | 22
30 | → | 30 | 32 | 33 | 32 | 35 | 30 | 27 | 34 | 30 | 29 | 8 | 25.75 | 0.9 | 1 | 1.3 | 30.1275
|  | 24 | 27 | 28 | 27 | - | 24 | - | 30 | 24 | 22
31 | → | 27 | 30 | 31 | 27 | 28 | 30 | 32 | 30 | 29 | 31 | 10 | 23 | 0.9 | 1 | 1.3 | 26.91
|  | 19 | 24 | 25 | 19 | 21 | 24 | 27 | 24 | 22 | 25
32 | → | 31 | 33 | 30 | 29 | 34 | 35 | 32 | 29 | 30 | 29 | 9 | 24.88889 | 0.9 | 1 | 1.3 | 29.12
|  | 25 | 28 | 24 | 22 | 30 | - | 27 | 22 | 24 | 22
33 | → | 30 | 31 | 27 | 32 | 34 | 30 | 30 | 29 | 31 | 29 | 8 | 24.125 | 0.9 | 1 | 1.3 | 28.22625
|  | 24 | 25 | - | 27 | - | 24 | 24 | 22 | 25 | 22
34 | → | 33 | 35 | 30 | 30 | 31 | 29 | 31 | 33 | 36 | 30 | 8 | 25 | 0.9 | 1 | 1.3 | 29.25
|  | 28 | - | 24 | 24 | 25 | 22 | 25 | 28 | - | 24
35 | → | 29 | 28 | 32 | 30 | 31 | 34 | 29 | 32 | 30 | 29 | 9 | 23.77778 | 0.9 | 1 | 1.3 | 27.82
|  | 22 | 21 | 27 | 24 | 25 | - | 22 | 27 | 24 | 22
36 | → | 32 | 30 | 32 | 33 | 27 | 30 | 34 | 30 | 32 | 29 | 9 | 25.88889 | 0.9 | 1 | 1.3 | 30.29
|  | 27 | 24 | 27 | 28 | - | 24 | 30 | 24 | 27 | 22
37 | → | 30 | 28 | 28 | 30 | 31 | 35 | 33 | 34 | 33 | 30 | 9 | 25 | 0.9 | 1 | 1.3 | 29.25
|  | 24 | 21 | 21 | 24 | 25 | - | 28 | 30 | 28 | 24
38 | → | 30 | 32 | 35 | 37 | 33 | 32 | 30 | 33 | 29 | 30 | 9 | 26.22222 | 0.9 | 1 | 1.3 | 30.68
|  | 24 | 27 | 32 | - | 28 | 27 | 24 | 28 | 22 | 24
39 | → | 30 | 32 | 31 | 34 | 29 | 32 | 35 | 30 | 33 | 34 | 10 | 26.9 | 0.9 | 1 | 1.3 | 31.473
|  | 24 | 27 | 25 | 30 | 22 | 27 | 32 | 24 | 28 | 30
40 | → | 30 | 27 | 30 | 27 | 29 | 30 | 32 | 32 | 30 | 28 | 10 | 23.1 | 0.9 | 1 | 1.3 | 27.027
|  | 24 | 19 | 24 | 19 | 22 | 24 | 27 | 27 | 24 | 21
41 | → | 32 | 26 | 31 | 30 | 29 | 30 | 32 | 30 | 31 | 29 | 9 | 24.44444 | 0.9 | 1 | 1.3 | 28.6
|  | 27 | - | 25 | 24 | 22 | 24 | 27 | 24 | 25 | 22
42 | → | 30 | 32 | 30 | 33 | 32 | 29 | 30 | 28 | 32 | 33 | 10 | 25.2 | 0.9 | 1 | 1.3 | 29.484
|  | 24 | 27 | 24 | 28 | 27 | 22 | 24 | 21 | 27 | 28
26.27715