## List1
NOSNÁ KONSTRUKCE
NOSNÍKY KA-47
ZNK | Průměr vzorku | Délka vzorku | Hmotnost vzorku | Objemová hmotnost | Síla při porušení | Pevnost vzorku | Štíhlost vzorku | Opravný součinitel | Převodní součinitel | Válcová pevnost | Převodní součinitel | Krychelná pevnost | Počet platných vzorků | n [ks] | 6
| d | L | m | D | F | fc | λ | Kc,cyl | Kc,cube | fc,cyl | Kcyl,cube | fc,cube | Objemová hmotnost betonu | D [kg/m3] | 2340
| [mm] | [mm] | [g] | [kg/m3] | [kN] | [MPa] | [-] | [-] | [-] | [MPa] | [-] | [MPa] | Průměrná hodnota pevnosti betonu | mx [MPa] | 40.7
1 | 64.1 | 63.6 | 0.478 | 2329 | 161 | 49.9 | 0.992 | 0.847 | 0.92 | 38.9 | 1.236 | 48.1 | Směrodatná odchylka pevnosti betonu | sx [MPa] | 5.18128
2 | 64.1 | 65.8 | 0.497 | 2341 | 135 | 41.8 | 1.027 | 0.859 | 0.92 | 33 | 1.242 | 41 | Variační koeficient pevnosti betonu | Vx [-] | 12.73042
3 | 64.1 | 63.9 | 0.479 | 2323 | 123 | 38.1 | 0.997 | 0.849 | 0.92 | 29.8 | 1.246 | 37.1 | Max. variační koeficient | Vmax [-] | 16
4 | 64.1 | 66 | 0.497 | 2333 | 150 | 46.5 | 1.03 | 0.86 | 0.92 | 36.8 | 1.236 | 45.5 | Součinitel odhadu 5% kvantilu | kn,x [-] | 2.18
5 | 64.1 | 65.5 | 0.5 | 2356 | 115 | 35.6 | 1.022 | 0.858 | 0.92 | 28.1 | 1.246 | 35 | Charakteristická pevnost betonu v tlaku | fck,cube [MPa] | 29.40481
6 | 64.1 | 63.8 | 0.482 | 2341 | 124 | 38.4 | 0.995 | 0.848 | 0.92 | 30 | 1.246 | 37.4
SPODNÍ STAVBA
DŘÍK OPĚRY OP1
ZOP1 | Průměr vzorku | Délka vzorku | Hmotnost vzorku | Objemová hmotnost | Síla při porušení | Pevnost vzorku | Štíhlost vzorku | Opravný součinitel | Převodní součinitel | Válcová pevnost | Převodní součinitel | Krychelná pevnost | Počet platných vzorků | n [ks] | 3
| d | L | m | D | F | fc | λ | Kc,cyl | Kc,cube | fc,cyl | Kcyl,cube | fc,cube | Objemová hmotnost betonu | D [kg/m3] | 2250
| [mm] | [mm] | [g] | [kg/m3] | [kN] | [MPa] | [-] | [-] | [-] | [MPa] | [-] | [MPa] | Průměrná hodnota pevnosti betonu | mx [MPa] | 21.3
1 | 99.3 | 102.7 | 1.785 | 2244 | 120 | 15.5 | 1.034 | 0.862 | 0.949 | 12.7 | 1.252 | 15.9 | Směrodatná odchylka pevnosti betonu | sx [MPa] | 5.132576
2 | 99.3 | 102.9 | 1.798 | 2256 | 198 | 25.6 | 1.036 | 0.862 | 0.949 | 20.9 | 1.249 | 26.1 | Variační koeficient pevnosti betonu | Vx [-] | 24.0966
3 | 99.3 | 103.6 | 1.805 | 2250 | 166 | 21.4 | 1.043 | 0.864 | 0.949 | 17.6 | 1.251 | 22 | Max. variační koeficient | Vmax [-] | 14
[13 empty] | Součinitel odhadu 5% kvantilu | kn,x [-] | 3.37
[13 empty] | Charakteristická pevnost betonu v tlaku | fck,cube [MPa] | 4.00322
ÚLOŽNÝ PRÁH OPĚRY OP1
ZÚP1 | Průměr vzorku | Délka vzorku | Hmotnost vzorku | Objemová hmotnost | Síla při porušení | Pevnost vzorku | Štíhlost vzorku | Opravný součinitel | Převodní součinitel | Válcová pevnost | Převodní součinitel | Krychelná pevnost | Počet platných vzorků | n [ks] | 3
| d | L | m | D | F | fc | λ | Kc,cyl | Kc,cube | fc,cyl | Kcyl,cube | fc,cube | Objemová hmotnost betonu | D [kg/m3] | 2285
| [mm] | [mm] | [g] | [kg/m3] | [kN] | [MPa] | [-] | [-] | [-] | [MPa] | [-] | [MPa] | Průměrná hodnota pevnosti betonu | mx [MPa] | 30.1
1 | 99.4 | 102.3 | 1.821 | 2294 | 282 | 1900-02-04 07:12 | 1.029 | 0.86 | 0.949 | 1900-01-28 14:24 | 1.246 | 1900-02-04 21:36 | Směrodatná odchylka pevnosti betonu | sx [MPa] | 6.568358
2 | 99.3 | 102.7 | 1.816 | 2283 | 180 | 1900-01-22 04:48 | 1.034 | 0.862 | 0.949 | 1900-01-18 | 1.251 | 1900-01-22 19:12 | Variační koeficient pevnosti betonu | Vx [-] | 21.82179
3 | 99.3 | 102.6 | 1.805 | 2272 | 224 | 1900-01-27 21:36 | 1.033 | 0.861 | 0.949 | 1900-01-22 14:24 | 1.249 | 29.5 | Max. variační koeficient | Vmax [-] | 14
[13 empty] | Součinitel odhadu 5% kvantilu | kn,x [-] | 3.37
[13 empty] | Charakteristická pevnost betonu v tlaku | fck,cube [MPa] | 7.964632
LEVÉ KŘÍDLO OPĚRY OP1
ZLK1 | Průměr vzorku | Délka vzorku | Hmotnost vzorku | Objemová hmotnost | Síla při porušení | Pevnost vzorku | Štíhlost vzorku | Opravný součinitel | Převodní součinitel | Válcová pevnost | Převodní součinitel | Krychelná pevnost | Počet platných vzorků | n [ks] | 3
| d | L | m | D | F | fc | λ | Kc,cyl | Kc,cube | fc,cyl | Kcyl,cube | fc,cube | Objemová hmotnost betonu | D [kg/m3] | 2295
| [mm] | [mm] | [g] | [kg/m3] | [kN] | [MPa] | [-] | [-] | [-] | [MPa] | [-] | [MPa] | Průměrná hodnota pevnosti betonu | mx [MPa] | 34.3
1 | 99.3 | 102.7 | 1.805 | 2269 | 263 | 34 | 1.034 | 0.862 | 0.949 | 27.8 | 1.246 | 34.6 | Směrodatná odchylka pevnosti betonu | sx [MPa] | 1.769181
2 | 99.4 | 102.8 | 1.834 | 2299 | 247 | 31.8 | 1.034 | 8.862 | 0.949 | 26 | 1.246 | 32.4 | Variační koeficient pevnosti betonu | Vx [-] | 5.157961
3 | 99.2 | 102.8 | 1.834 | 2308 | 272 | 35.2 | 1.036 | 0.862 | 0.949 | 28.8 | 1.246 | 35.9 | Max. variační koeficient | Vmax [-] | 14
[13 empty] | Součinitel odhadu 5% kvantilu | kn,x [-] | 3.37
[13 empty] | Charakteristická pevnost betonu v tlaku | fck,cube [MPa] | 28.33786
DŘÍK OPĚRY OP2
ZOP2 | Průměr vzorku | Délka vzorku | Hmotnost vzorku | Objemová hmotnost | Síla při porušení | Pevnost vzorku | Štíhlost vzorku | Opravný součinitel | Převodní součinitel | Válcová pevnost | Převodní součinitel | Krychelná pevnost | Počet platných vzorků | n [ks] | 3
| d | L | m | D | F | fc | λ | Kc,cyl | Kc,cube | fc,cyl | Kcyl,cube | fc,cube | Objemová hmotnost betonu | D [kg/m3] | 2270
| [mm] | [mm] | [g] | [kg/m3] | [kN] | [MPa] | [-] | [-] | [-] | [MPa] | [-] | [MPa] | Průměrná hodnota pevnosti betonu | mx [MPa] | 32
1 | 99.3 | 102.8 | 1.805 | 2267 | 257 | 33.2 | 1.035 | 0.862 | 0.949 | 27.2 | 1.246 | 33.9 | Směrodatná odchylka pevnosti betonu | sx [MPa] | 2.55147
2 | 99.3 | 102.5 | 1.809 | 2279 | 251 | 32.4 | 1.032 | 0.861 | 0.949 | 26.5 | 1.246 | 33 | Variační koeficient pevnosti betonu | Vx [-] | 7.973344
3 | 99.3 | 102.7 | 1.79 | 2251 | 221 | 28.5 | 1.034 | 0.862 | 0.949 | 23.3 | 1.249 | 29.1 | Max. variační koeficient | Vmax [-] | 14
[13 empty] | Součinitel odhadu 5% kvantilu | kn,x [-] | 3.37
[13 empty] | Charakteristická pevnost betonu v tlaku | fck,cube [MPa] | 23.40155
ÚLOŽNÝ PRÁH OPĚRY OP2
ZÚP2 | Průměr vzorku | Délka vzorku | Hmotnost vzorku | Objemová hmotnost | Síla při porušení | Pevnost vzorku | Štíhlost vzorku | Opravný součinitel | Převodní součinitel | Válcová pevnost | Převodní součinitel | Krychelná pevnost | Počet platných vzorků | n [ks] | 3
| d | L | m | D | F | fc | λ | Kc,cyl | Kc,cube | fc,cyl | Kcyl,cube | fc,cube | Objemová hmotnost betonu | D [kg/m3] | 2355
| [mm] | [mm] | [g] | [kg/m3] | [kN] | [MPa] | [-] | [-] | [-] | [MPa] | [-] | [MPa] | Průměrná hodnota pevnosti betonu | mx [MPa] | 44
1 | 99.3 | 102.7 | 1.867 | 2347 | 309 | 39.9 | 1.034 | 0.862 | 0.949 | 32.7 | 1.242 | 40.6 | Směrodatná odchylka pevnosti betonu | sx [MPa] | 3.256276
2 | 99.4 | 102.2 | 1.872 | 2360 | 362 | 46.6 | 1.028 | 0.86 | 0.949 | 38.1 | 1.236 | 47.1 | Variační koeficient pevnosti betonu | Vx [-] | 7.400627
3 | 99.3 | 102.1 | 1.862 | 2355 | 339 | 43.8 | 1.028 | 0.86 | 0.949 | 35.8 | 1.236 | 44.2 | Max. variační koeficient | Vmax [-] | 14
[13 empty] | Součinitel odhadu 5% kvantilu | kn,x [-] | 3.37
[13 empty] | Charakteristická pevnost betonu v tlaku | fck,cube [MPa] | 33.02635
LEVÉ KŘÍDLO OPĚRY OP2
ZLK2 | Průměr vzorku | Délka vzorku | Hmotnost vzorku | Objemová hmotnost | Síla při porušení | Pevnost vzorku | Štíhlost vzorku | Opravný součinitel | Převodní součinitel | Válcová pevnost | Převodní součinitel | Krychelná pevnost | Počet platných vzorků | n [ks] | 3
| d | L | m | D | F | fc | λ | Kc,cyl | Kc,cube | fc,cyl | Kcyl,cube | fc,cube | Objemová hmotnost betonu | D [kg/m3] | 2370
| [mm] | [mm] | [g] | [kg/m3] | [kN] | [MPa] | [-] | [-] | [-] | [MPa] | [-] | [MPa] | Průměrná hodnota pevnosti betonu | mx [MPa] | 43.1
1 | 99.3 | 103 | 1.911 | 2396 | 295 | 38.1 | 1.037 | 0.862 | 0.949 | 31.2 | 1.242 | 38.8 | Směrodatná odchylka pevnosti betonu | sx [MPa] | 6.092892
2 | 99.5 | 102.5 | 1.882 | 2361 | 388 | 49.9 | 1.03 | 0.86 | 0.95 | 40.7 | 1.23 | 50.1 | Variační koeficient pevnosti betonu | Vx [-] | 14.13664
3 | 99.3 | 102.4 | 1.858 | 2343 | 309 | 39.9 | 1.031 | 0.861 | 0.949 | 32.6 | 1.242 | 40.5 | Max. variační koeficient | Vmax [-] | 14
[13 empty] | Součinitel odhadu 5% kvantilu | kn,x [-] | 3.37
[13 empty] | Charakteristická pevnost betonu v tlaku | fck,cube [MPa] | 22.56695