## Citlivostní sestava 1
Microsoft Excel 14.0 Citlivostní sestava
List: [wohlerova krivka.xlsx]141126
Sestava vytvořena: 24.5.2015 21:14:42
Proměnné buňky
|  |  | Konečná | Snížené
| Buňka | Název | Hodnota | Gradient
| $C$16 | a 5, 8 | 223.1287 | 0
| $C$17 | b 5, 8 | 0 | 288982.7
| $C$18 | σ∞ 5, 8 | 104.9254 | 0
Omezující podmínky
ŽÁDNÉ

## Limitní sestava 1
Microsoft Excel 14.0 Limitní sestava
List: [wohlerova krivka.xlsx]141126
Sestava vytvořena: 24.5.2015 21:14:42
Cenový
| Buňka | Název | Hodnota
| $F$18 | suma rozptylu | 14769.85
|  | Proměnná |  | Dolní | Cenový | Horní | Cenový
| Buňka | Název | Hodnota | mez | Výsledek | mez | Výsledek
| $C$16 | a 5, 8 | 223.1287 | 0 | 413061.2 | #NENÍ_K_DISPOZICI | #NENÍ_K_DISPOZICI
| $C$17 | b 5, 8 | 0 | 0 | 14769.85 | #NENÍ_K_DISPOZICI | #NENÍ_K_DISPOZICI
| $C$18 | σ∞ 5, 8 | 104.9254 | 0 | 102844.5 | #NENÍ_K_DISPOZICI | #NENÍ_K_DISPOZICI

## 141126
| zatížení |  | konec zkoušky
| síla [kN] | frekvence [Hz] | počet cyklů do lomu Nf | poznámky
GFT01 | ± 15 | 5 | 39820 | ohřátí vzorku během zkoušky (≈ 50⁰C)
GFT02 | ± 15 | 2 | 6497
GFT03 | ± 15 | 2 | 6166
GFT04 | ± 10 | 5, 8 | 2054348 | po 270 100 cyklech změněna f = 8 Hz, překročen limit na sílu!!!
GFT05 | ± 13 | 5 | 55983 | přehřátý olej
GFT06 | ± 12 | 5 | 162348
GFT07 | ± 12 | 5 | 163364
GFT08 | ± 13 | 5 | 56498
GFT09 | ± 11 | 5 |  | problém s limitem posuvu - zkouška přerušena
GFT10 | ± 12,5 | 5 |  | přerušeno???
GFT11 | ± 13 | 5 | 49925 |  |  |  |  | d0= | 7
GFT12 | ± 11 | 5 | 557651
| Parametry Stromeyerovy funkce |  |  | Metoda nejmenších čtverců |  | Stromeyerova funkce σa=a.Nb+σ∞
| a | 797.6887 |  | SUM s2 | 5.461428
| b | -0.05069531
| σ∞ | -122.0172
| Fa [kN] | Nf [-] | σa [MPa] | σaS [MPa] | s2
GFT02 | 15 | 6497 | 389.7672 | 389.1309 | 0.4048517
GFT03 | 15 | 6166 | 389.7672 | 390.4877 | 0.5191261
GFT08 | 13 | 56498 | 337.7982 | 336.0484 | 3.062072
GFT11 | 13 | 49925 | 337.7982 | 338.9295 | 1.279823
GFT06 | 12 | 162348 | 311.8138 | 312.1812 | 0.1350065
GFT07 | 12 | 163364 | 311.8138 | 312.0439 | 0.05295973
GFT12 | 11 | 557651 | 285.8293 | 285.851 | 0.0004702265
GFT04 | 10 | 2054348 | 259.8448 | 259.7604 | 0.007119049
|  |  |  | SUM s2= | 5.461428
vzdálenost z
| Fm [kN] | Fa [kN] | σm [MPa] | σa [MPa] | Nf [-] | σaS |  | Goodman [MPa] | Soderberg [MPa] | Gerber [MPa] | ASME [MPa]
GFTm17 | 8 | 12 | 207.8758 | 311.8138 | 23467 | 356.9125 | GFTm17 | 60.96905 | 87.20392 | 8.128159 | 10.12894
GFTm18 | 2 | 12 | 51.96896 | 311.8138 | 156038 | 313.0547 | GFTm18 | 22.5134 | 29.7571 | 0.9497347 | 0.7514536
GFTm33 | 9 | 6.2 | 233.8603 | 161.1038 | > 2 000 000 | - | GFTm33
GFTm34 | 4 | 13 | 103.9379 | 337.7982 | 21148 | 359.4454 | GFTm34 | 32.24751 | 47.39706 | 12.13789 | 13.02497
GFTm35 | 10 | 11.3 | 259.8448 | 293.6246 | 17221 | 364.4854 | GFTm35 | 67.20585 | 100.1718 | 11.58107 | 12.76016
GFTm36 | 2 | 13.5 | 51.96896 | 350.7905 | 21471 | 359.0756 | GFTm36 | 19.29657 | 27.71535 | 5.764501 | 5.99978
GFTm37 | 9 | 10.4 | 233.8603 | 270.2386 | 234306 | 304.18 | GFTm37 | 70.91549 | 96.51458 | 5.37774 | 3.6367
GFTm38 | 5 | 11.5 | 129.9224 | 298.8215 | 179931 | 309.9236 | GFTm38 | 46.11795 | 61.5675 | 1.483789 | 0.4223787
GFTm39 | 12 | 9.4 | 311.8138 | 244.2541 | 352461 | 295.4486 | GFTm39 | 92.77109 | 126.4843 | 17.45742 | 17.7238
[7 empty] | součet | 412.0369 | 576.8116 | 62.88031 | 64.44818
| D0= | 7 | mm
| Rm= | 650 | MPa
| Re= | 485 | MPa