## Redukce
|  | Dia in (mm) |  | Inlet diameter scaling factors
[5 empty] | 0.997 | 0.997 | 0.997 | 0.997 | 0.997 | 0.997 | 0.997 | 0.997 | 0.997 | 0.997 | 0.997 | 0.997 | 0.997 | 0.997 | 0.997 | 0.997 | 0.997 | 0.997 | 0.997 | 0.997 | 0.997 | 0.997 | 0.997 | 0.997 | 0.997 | 0.997 | 0.997 | 0.997 | 0.997 | 0.997 | 0.997 | 0.997 | 0.997 | 0.997 | 0.997 | 0.997 | 0.997 | 0.997 | 0.997 | 0.997 | 0.997 | 0.997 | 0.997 | 0.997 | 0.997 | 0.997 | 0.997 | 0.997 | 0.997 | 0.997 | 0.997 | 0.997 | 0.997 | 0.997 | 0.997 | 0.997
|  |  |  | 1 | 0.997 | 0.994009 | 0.991026973 | 0.9880539 | 0.9850897 | 0.9821345 | 0.9791881 | 0.9762505 | 0.9733217 | 0.9704018 | 0.9674906 | 0.9645881 | 0.9616943 | 0.9588093 | 0.9559328 | 0.953065 | 0.9502058 | 0.9473552 | 0.9445131 | 0.9416796 | 0.9388546 | 0.936038 | 0.9332299 | 0.9304302 | 0.9276389 | 0.924856 | 0.9220814 | 0.9193152 | 0.9165572 | 0.9138076 | 0.9110661 | 0.9083329 | 0.9056079 | 0.9028911 | 0.9001824 | 0.8974819 | 0.8947895 | 0.8921051 | 0.8894288 | 0.8867605 | 0.8841002 | 0.8814479 | 0.8788036 | 0.8761671 | 0.8735386 | 0.870918 | 0.8683053 | 0.8657004 | 0.8631033 | 0.860514 | 0.8579324 | 0.8553586 | 0.8527925 | 0.8502342 | 0.8476835 | 0.8451404
|  |  |  | 0.1 | 0.2 | 0.3 | 0.4 | 0.5 | 0.6 | 0.7 | 0.8 | 0.9 | 1 | 1.2 | 1.4 | 1.6 | 1.8 | 2 | 2.2 | 2.4 | 2.6 | 2.8 | 3 | 3.2 | 3.4 | 3.6 | 3.8 | 4 | 4.5 | 5 | 5.5 | 6 | 6.5 | 7 | 7.5 | 8 | 8.5 | 9 | 9.5 | 10 | 10.5 | 11 | 11.5 | 12 | 12.5 | 13 | 13.5 | 14 | 14.5 | 15 | 15.5 | 16 | 16.5 | 17 | 17.5 | 18 | 18.5 | 19 | 19.5 | 20
Carbon content
Carbon content scaling factors |  | 1 | 0.05 | 0.24 | 0.23928 | 0.23856216 | 0.2378465 | 0.2371329 | 0.2364215 | 0.2357123 | 0.2350051 | 0.2343001 | 0.2335972 | 0.2328964 | 0.2321977 | 0.2315011 | 0.2308066 | 0.2301142 | 0.2294239 | 0.2287356 | 0.2280494 | 0.2273653 | 0.2266832 | 0.2260031 | 0.2253251 | 0.2246491 | 0.2239752 | 0.2233032 | 0.2226333 | 0.2219654 | 0.2212995 | 0.2206356 | 0.2199737 | 0.2193138 | 0.2186559 | 0.2179999 | 0.2173459 | 0.2166939 | 0.2160438 | 0.2153957 | 0.2147495 | 0.2141052 | 0.2134629 | 0.2128225 | 0.212184 | 0.2115475 | 0.2109129 | 0.2102801 | 0.2096493 | 0.2090203 | 0.2083933 | 0.2077681 | 0.2071448 | 0.2065233 | 0.2059038 | 0.2052861 | 0.2046702 | 0.2040562 | 0.203444 | 0.2028337
| 0.99 | 0.99 | 0.1 | 0.2376 | 0.2368872 | 0.2361765384 | 0.235468 | 0.2347616 | 0.2340573 | 0.2333551 | 0.2326551 | 0.2319571 | 0.2312612 | 0.2305675 | 0.2298758 | 0.2291861 | 0.2284986 | 0.2278131 | 0.2271296 | 0.2264483 | 0.2257689 | 0.2250916 | 0.2244163 | 0.2237431 | 0.2230718 | 0.2224026 | 0.2217354 | 0.2210702 | 0.220407 | 0.2197458 | 0.2190865 | 0.2184293 | 0.217774 | 0.2171207 | 0.2164693 | 0.2158199 | 0.2151724 | 0.2145269 | 0.2138833 | 0.2132417 | 0.212602 | 0.2119642 | 0.2113283 | 0.2106943 | 0.2100622 | 0.209432 | 0.2088037 | 0.2081773 | 0.2075528 | 0.2069301 | 0.2063093 | 0.2056904 | 0.2050733 | 0.2044581 | 0.2038447 | 0.2032332 | 0.2026235 | 0.2020156 | 0.2014096 | 0.2008054
| 0.99 | 0.9801 | 0.15 | 0.235224 | 0.234518328 | 0.2338148 | 0.2331133 | 0.232414 | 0.2317167 | 0.2310216 | 0.2303285 | 0.2296375 | 0.2289486 | 0.2282618 | 0.227577 | 0.2268943 | 0.2262136 | 0.2255349 | 0.2248583 | 0.2241838 | 0.2235112 | 0.2228407 | 0.2221722 | 0.2215056 | 0.2208411 | 0.2201786 | 0.2195181 | 0.2188595 | 0.2182029 | 0.2175483 | 0.2168957 | 0.216245 | 0.2155963 | 0.2149495 | 0.2143046 | 0.2136617 | 0.2130207 | 0.2123817 | 0.2117445 | 0.2111093 | 0.210476 | 0.2098445 | 0.209215 | 0.2085873 | 0.2079616 | 0.2073377 | 0.2067157 | 0.2060955 | 0.2054773 | 0.2048608 | 0.2042462 | 0.2036335 | 0.2030226 | 0.2024135 | 0.2018063 | 0.2012009 | 0.2005973 | 0.1999955 | 0.1993955 | 0.1987973
| 0.99 | 0.970299 | 0.2 | 0.23287176 | 0.2321731 | 0.2314766 | 0.2307822 | 0.2300898 | 0.2293996 | 0.2287114 | 0.2280252 | 0.2273412 | 0.2266591 | 0.2259792 | 0.2253012 | 0.2246253 | 0.2239515 | 0.2232796 | 0.2226098 | 0.2219419 | 0.2212761 | 0.2206123 | 0.2199504 | 0.2192906 | 0.2186327 | 0.2179768 | 0.2173229 | 0.2166709 | 0.2160209 | 0.2153728 | 0.2147267 | 0.2140825 | 0.2134403 | 0.2128 | 0.2121616 | 0.2115251 | 0.2108905 | 0.2102578 | 0.2096271 | 0.2089982 | 0.2083712 | 0.2077461 | 0.2071228 | 0.2065015 | 0.205882 | 0.2052643 | 0.2046485 | 0.2040346 | 0.2034225 | 0.2028122 | 0.2022038 | 0.2015972 | 0.2009924 | 0.2003894 | 0.1997882 | 0.1991889 | 0.1985913 | 0.1979955 | 0.1974015 | 0.1968093
| 0.99 | 0.96059601 | 0.25 | 0.2305430424 | 0.2298514 | 0.2291619 | 0.2284744 | 0.227789 | 0.2271056 | 0.2264243 | 0.225745 | 0.2250678 | 0.2243926 | 0.2237194 | 0.2230482 | 0.2223791 | 0.2217119 | 0.2210468 | 0.2203837 | 0.2197225 | 0.2190633 | 0.2184062 | 0.2177509 | 0.2170977 | 0.2164464 | 0.215797 | 0.2151497 | 0.2145042 | 0.2138607 | 0.2132191 | 0.2125795 | 0.2119417 | 0.2113059 | 0.210672 | 0.21004 | 0.2094098 | 0.2087816 | 0.2081553 | 0.2075308 | 0.2069082 | 0.2062875 | 0.2056686 | 0.2050516 | 0.2044365 | 0.2038232 | 0.2032117 | 0.202602 | 0.2019942 | 0.2013883 | 0.2007841 | 0.2001817 | 0.1995812 | 0.1989825 | 0.1983855 | 0.1977903 | 0.197197 | 0.1966054 | 0.1960156 | 0.1954275 | 0.1948412
| 0.99 | 0.9509900499 | 0.3 | 0.2282376 | 0.2275529 | 0.2268702 | 0.2261896 | 0.2255111 | 0.2248345 | 0.22416 | 0.2234875 | 0.2228171 | 0.2221486 | 0.2214822 | 0.2208177 | 0.2201553 | 0.2194948 | 0.2188363 | 0.2181798 | 0.2175253 | 0.2168727 | 0.2162221 | 0.2155734 | 0.2149267 | 0.2142819 | 0.2136391 | 0.2129982 | 0.2123592 | 0.2117221 | 0.2110869 | 0.2104537 | 0.2098223 | 0.2091928 | 0.2085653 | 0.2079396 | 0.2073157 | 0.2066938 | 0.2060737 | 0.2054555 | 0.2048391 | 0.2042246 | 0.2036119 | 0.2030011 | 0.2023921 | 0.2017849 | 0.2011796 | 0.200576 | 0.1999743 | 0.1993744 | 0.1987763 | 0.1981799 | 0.1975854 | 0.1969926 | 0.1964016 | 0.1958124 | 0.195225 | 0.1946393 | 0.1940554 | 0.1934732 | 0.1928928
| 0.99 | 0.9414801 | 0.35 | 0.2259552 | 0.2252774 | 0.2246015 | 0.2239277 | 0.223256 | 0.2225862 | 0.2219184 | 0.2212527 | 0.2205889 | 0.2199271 | 0.2192674 | 0.2186096 | 0.2179537 | 0.2172999 | 0.216648 | 0.215998 | 0.21535 | 0.214704 | 0.2140599 | 0.2134177 | 0.2127774 | 0.2121391 | 0.2115027 | 0.2108682 | 0.2102356 | 0.2096049 | 0.2089761 | 0.2083491 | 0.2077241 | 0.2071009 | 0.2064796 | 0.2058602 | 0.2052426 | 0.2046269 | 0.204013 | 0.2034009 | 0.2027907 | 0.2021824 | 0.2015758 | 0.2009711 | 0.2003682 | 0.1997671 | 0.1991678 | 0.1985703 | 0.1979746 | 0.1973806 | 0.1967885 | 0.1961981 | 0.1956095 | 0.1950227 | 0.1944376 | 0.1938543 | 0.1932728 | 0.1926929 | 0.1921149 | 0.1915385 | 0.1909639
| 0.99 | 0.9320653 | 0.4 | 0.2236957 | 0.2230246 | 0.2223555 | 0.2216885 | 0.2210234 | 0.2203603 | 0.2196992 | 0.2190401 | 0.218383 | 0.2177279 | 0.2170747 | 0.2164235 | 0.2157742 | 0.2151269 | 0.2144815 | 0.213838 | 0.2131965 | 0.2125569 | 0.2119193 | 0.2112835 | 0.2106497 | 0.2100177 | 0.2093877 | 0.2087595 | 0.2081332 | 0.2075088 | 0.2068863 | 0.2062656 | 0.2056468 | 0.2050299 | 0.2044148 | 0.2038016 | 0.2031902 | 0.2025806 | 0.2019728 | 0.2013669 | 0.2007628 | 0.2001605 | 0.1995601 | 0.1989614 | 0.1983645 | 0.1977694 | 0.1971761 | 0.1965846 | 0.1959948 | 0.1954068 | 0.1948206 | 0.1942361 | 0.1936534 | 0.1930725 | 0.1924933 | 0.1919158 | 0.19134 | 0.190766 | 0.1901937 | 0.1896231 | 0.1890543
| 0.99 | 0.9227447 | 0.45 | 0.2214587 | 0.2207944 | 0.220132 | 0.2194716 | 0.2188132 | 0.2181567 | 0.2175022 | 0.2168497 | 0.2161992 | 0.2155506 | 0.2149039 | 0.2142592 | 0.2136165 | 0.2129756 | 0.2123367 | 0.2116997 | 0.2110646 | 0.2104314 | 0.2098001 | 0.2091707 | 0.2085432 | 0.2079175 | 0.2072938 | 0.2066719 | 0.2060519 | 0.2054337 | 0.2048174 | 0.204203 | 0.2035904 | 0.2029796 | 0.2023707 | 0.2017635 | 0.2011583 | 0.2005548 | 0.1999531 | 0.1993533 | 0.1987552 | 0.1981589 | 0.1975645 | 0.1969718 | 0.1963808 | 0.1957917 | 0.1952043 | 0.1946187 | 0.1940349 | 0.1934528 | 0.1928724 | 0.1922938 | 0.1917169 | 0.1911417 | 0.1905683 | 0.1899966 | 0.1894266 | 0.1888583 | 0.1882918 | 0.1877269 | 0.1871637
| 0.99 | 0.9135172 | 0.5 | 0.2192441 | 0.2185864 | 0.2179306 | 0.2172769 | 0.216625 | 0.2159752 | 0.2153272 | 0.2146812 | 0.2140372 | 0.2133951 | 0.2127549 | 0.2121166 | 0.2114803 | 0.2108458 | 0.2102133 | 0.2095827 | 0.2089539 | 0.2083271 | 0.2077021 | 0.207079 | 0.2064577 | 0.2058384 | 0.2052208 | 0.2046052 | 0.2039914 | 0.2033794 | 0.2027693 | 0.2021609 | 0.2015545 | 0.2009498 | 0.200347 | 0.1997459 | 0.1991467 | 0.1985492 | 0.1979536 | 0.1973597 | 0.1967676 | 0.1961773 | 0.1955888 | 0.195002 | 0.194417 | 0.1938338 | 0.1932523 | 0.1926725 | 0.1920945 | 0.1915182 | 0.1909437 | 0.1903708 | 0.1897997 | 0.1892303 | 0.1886626 | 0.1880967 | 0.1875324 | 0.1869698 | 0.1864089 | 0.1858496 | 0.1852921
| 0.99 | 0.9043821 | 0.55 | 0.2170517 | 0.2164005 | 0.2157513 | 0.2151041 | 0.2144588 | 0.2138154 | 0.213174 | 0.2125344 | 0.2118968 | 0.2112611 | 0.2106274 | 0.2099955 | 0.2093655 | 0.2087374 | 0.2081112 | 0.2074868 | 0.2068644 | 0.2062438 | 0.2056251 | 0.2050082 | 0.2043932 | 0.20378 | 0.2031686 | 0.2025591 | 0.2019515 | 0.2013456 | 0.2007416 | 0.2001393 | 0.1995389 | 0.1989403 | 0.1983435 | 0.1977485 | 0.1971552 | 0.1965637 | 0.1959741 | 0.1953861 | 0.1948 | 0.1942156 | 0.1936329 | 0.193052 | 0.1924729 | 0.1918955 | 0.1913198 | 0.1907458 | 0.1901736 | 0.189603 | 0.1890342 | 0.1884671 | 0.1879017 | 0.187338 | 0.186776 | 0.1862157 | 0.185657 | 0.1851001 | 0.1845448 | 0.1839911 | 0.1834392
| 0.99 | 0.8953383 | 0.6 | 0.2148812 | 0.2142365 | 0.2135938 | 0.212953 | 0.2123142 | 0.2116772 | 0.2110422 | 0.2104091 | 0.2097779 | 0.2091485 | 0.2085211 | 0.2078955 | 0.2072718 | 0.20665 | 0.2060301 | 0.205412 | 0.2047957 | 0.2041814 | 0.2035688 | 0.2029581 | 0.2023492 | 0.2017422 | 0.201137 | 0.2005335 | 0.1999319 | 0.1993321 | 0.1987341 | 0.1981379 | 0.1975435 | 0.1969509 | 0.19636 | 0.195771 | 0.1951837 | 0.1945981 | 0.1940143 | 0.1934323 | 0.192852 | 0.1922734 | 0.1916966 | 0.1911215 | 0.1905481 | 0.1899765 | 0.1894066 | 0.1888383 | 0.1882718 | 0.187707 | 0.1871439 | 0.1865825 | 0.1860227 | 0.1854646 | 0.1849083 | 0.1843535 | 0.1838005 | 0.1832491 | 0.1826993 | 0.1821512 | 0.1816048
| 0.99 | 0.8863849 | 0.65 | 0.2127324 | 0.2120942 | 0.2114579 | 0.2108235 | 0.210191 | 0.2095605 | 0.2089318 | 0.208305 | 0.2076801 | 0.207057 | 0.2064359 | 0.2058166 | 0.2051991 | 0.2045835 | 0.2039698 | 0.2033579 | 0.2027478 | 0.2021395 | 0.2015331 | 0.2009285 | 0.2003257 | 0.1997248 | 0.1991256 | 0.1985282 | 0.1979326 | 0.1973388 | 0.1967468 | 0.1961566 | 0.1955681 | 0.1949814 | 0.1943964 | 0.1938133 | 0.1932318 | 0.1926521 | 0.1920742 | 0.1914979 | 0.1909235 | 0.1903507 | 0.1897796 | 0.1892103 | 0.1886427 | 0.1880767 | 0.1875125 | 0.18695 | 0.1863891 | 0.1858299 | 0.1852725 | 0.1847166 | 0.1841625 | 0.18361 | 0.1830592 | 0.18251 | 0.1819625 | 0.1814166 | 0.1808723 | 0.1803297 | 0.1797887
| 0.99 | 0.877521 | 0.7 | 0.210605 | 0.2099732 | 0.2093433 | 0.2087153 | 0.2080891 | 0.2074649 | 0.2068425 | 0.2062219 | 0.2056033 | 0.2049865 | 0.2043715 | 0.2037584 | 0.2031471 | 0.2025377 | 0.2019301 | 0.2013243 | 0.2007203 | 0.2001181 | 0.1995178 | 0.1989192 | 0.1983225 | 0.1977275 | 0.1971343 | 0.1965429 | 0.1959533 | 0.1953654 | 0.1947793 | 0.194195 | 0.1936124 | 0.1930316 | 0.1924525 | 0.1918751 | 0.1912995 | 0.1907256 | 0.1901534 | 0.189583 | 0.1890142 | 0.1884472 | 0.1878818 | 0.1873182 | 0.1867562 | 0.186196 | 0.1856374 | 0.1850805 | 0.1845252 | 0.1839716 | 0.1834197 | 0.1828695 | 0.1823209 | 0.1817739 | 0.1812286 | 0.1806849 | 0.1801428 | 0.1796024 | 0.1790636 | 0.1785264 | 0.1779908
| 0.99 | 0.8687458 | 0.75 | 0.208499 | 0.2078735 | 0.2072499 | 0.2066281 | 0.2060082 | 0.2053902 | 0.204774 | 0.2041597 | 0.2035472 | 0.2029366 | 0.2023278 | 0.2017208 | 0.2011156 | 0.2005123 | 0.1999108 | 0.199311 | 0.1987131 | 0.198117 | 0.1975226 | 0.19693 | 0.1963393 | 0.1957502 | 0.195163 | 0.1945775 | 0.1939938 | 0.1934118 | 0.1928315 | 0.1922531 | 0.1916763 | 0.1911013 | 0.190528 | 0.1899564 | 0.1893865 | 0.1888183 | 0.1882519 | 0.1876871 | 0.1871241 | 0.1865627 | 0.186003 | 0.185445 | 0.1848887 | 0.184334 | 0.183781 | 0.1832297 | 0.18268 | 0.1821319 | 0.1815855 | 0.1810408 | 0.1804977 | 0.1799562 | 0.1794163 | 0.178878 | 0.1783414 | 0.1778064 | 0.177273 | 0.1767411 | 0.1762109
| 0.99 | 0.8600584 | 0.8 | 0.206414 | 0.2057948 | 0.2051774 | 0.2045618 | 0.2039482 | 0.2033363 | 0.2027263 | 0.2021181 | 0.2015118 | 0.2009072 | 0.2003045 | 0.1997036 | 0.1991045 | 0.1985072 | 0.1979117 | 0.1973179 | 0.196726 | 0.1961358 | 0.1955474 | 0.1949607 | 0.1943759 | 0.1937927 | 0.1932114 | 0.1926317 | 0.1920538 | 0.1914777 | 0.1909032 | 0.1903305 | 0.1897595 | 0.1891903 | 0.1886227 | 0.1880568 | 0.1874926 | 0.1869302 | 0.1863694 | 0.1858103 | 0.1852528 | 0.1846971 | 0.184143 | 0.1835906 | 0.1830398 | 0.1824907 | 0.1819432 | 0.1813974 | 0.1808532 | 0.1803106 | 0.1797697 | 0.1792304 | 0.1786927 | 0.1781566 | 0.1776221 | 0.1770893 | 0.176558 | 0.1760283 | 0.1755002 | 0.1749737 | 0.1744488
| 0.99 | 0.8514578 | 0.85 | 0.2043499 | 0.2037368 | 0.2031256 | 0.2025162 | 0.2019087 | 0.201303 | 0.200699 | 0.2000969 | 0.1994967 | 0.1988982 | 0.1983015 | 0.1977066 | 0.1971134 | 0.1965221 | 0.1959325 | 0.1953447 | 0.1947587 | 0.1941744 | 0.1935919 | 0.1930111 | 0.1924321 | 0.1918548 | 0.1912792 | 0.1907054 | 0.1901333 | 0.1895629 | 0.1889942 | 0.1884272 | 0.1878619 | 0.1872983 | 0.1867365 | 0.1861762 | 0.1856177 | 0.1850609 | 0.1845057 | 0.1839522 | 0.1834003 | 0.1828501 | 0.1823016 | 0.1817546 | 0.1812094 | 0.1806658 | 0.1801238 | 0.1795834 | 0.1790446 | 0.1785075 | 0.177972 | 0.1774381 | 0.1769058 | 0.176375 | 0.1758459 | 0.1753184 | 0.1747924 | 0.174268 | 0.1737452 | 0.173224 | 0.1727043
| 0.99 | 0.8429432 | 0.9 | 0.2023064 | 0.2016994 | 0.2010943 | 0.2004911 | 0.1998896 | 0.1992899 | 0.1986921 | 0.198096 | 0.1975017 | 0.1969092 | 0.1963185 | 0.1957295 | 0.1951423 | 0.1945569 | 0.1939732 | 0.1933913 | 0.1928111 | 0.1922327 | 0.191656 | 0.191081 | 0.1905078 | 0.1899363 | 0.1893664 | 0.1887983 | 0.188232 | 0.1876673 | 0.1871043 | 0.1865429 | 0.1859833 | 0.1854254 | 0.1848691 | 0.1843145 | 0.1837615 | 0.1832103 | 0.1826606 | 0.1821126 | 0.1815663 | 0.1810216 | 0.1804785 | 0.1799371 | 0.1793973 | 0.1788591 | 0.1783225 | 0.1777876 | 0.1772542 | 0.1767224 | 0.1761923 | 0.1756637 | 0.1751367 | 0.1746113 | 0.1740875 | 0.1735652 | 0.1730445 | 0.1725254 | 0.1720078 | 0.1714918 | 0.1709773
| 0.99 | 0.8345138 | 0.95 | 0.2002833 | 0.1996825 | 0.1990834 | 0.1984862 | 0.1978907 | 0.197297 | 0.1967051 | 0.196115 | 0.1955267 | 0.1949401 | 0.1943553 | 0.1937722 | 0.1931909 | 0.1926113 | 0.1920335 | 0.1914574 | 0.190883 | 0.1903104 | 0.1897394 | 0.1891702 | 0.1886027 | 0.1880369 | 0.1874728 | 0.1869104 | 0.1863496 | 0.1857906 | 0.1852332 | 0.1846775 | 0.1841235 | 0.1835711 | 0.1830204 | 0.1824713 | 0.1819239 | 0.1813782 | 0.180834 | 0.1802915 | 0.1797506 | 0.1792114 | 0.1786738 | 0.1781377 | 0.1776033 | 0.1770705 | 0.1765393 | 0.1760097 | 0.1754817 | 0.1749552 | 0.1744303 | 0.173907 | 0.1733853 | 0.1728652 | 0.1723466 | 0.1718295 | 0.171314 | 0.1708001 | 0.1702877 | 0.1697768 | 0.1692675
| 0.99 | 0.8261686 | 1 | 0.1982805 | 0.1976856 | 0.1970926 | 0.1965013 | 0.1959118 | 0.1953241 | 0.1947381 | 0.1941539 | 0.1935714 | 0.1929907 | 0.1924117 | 0.1918345 | 0.191259 | 0.1906852 | 0.1901131 | 0.1895428 | 0.1889742 | 0.1884073 | 0.187842 | 0.1872785 | 0.1867167 | 0.1861565 | 0.1855981 | 0.1850413 | 0.1844861 | 0.1839327 | 0.1833809 | 0.1828307 | 0.1822822 | 0.1817354 | 0.1811902 | 0.1806466 | 0.1801047 | 0.1795644 | 0.1790257 | 0.1784886 | 0.1779531 | 0.1774193 | 0.176887 | 0.1763564 | 0.1758273 | 0.1752998 | 0.1747739 | 0.1742496 | 0.1737268 | 0.1732057 | 0.172686 | 0.172168 | 0.1716515 | 0.1711365 | 0.1706231 | 0.1701112 | 0.1696009 | 0.1690921 | 0.1685848 | 0.1680791 | 0.1675748

## Rm (funkce percentace)
Celkový poměr průměru ---> |  | 1 | 1.025978 | 1.054093 | 1.084652 | 1.118034 | 1.135924 | 1.154701 | 1.17444 | 1.195229 | 1.217161 | 1.240347 | 1.264911 | 1.290994 | 1.318761 | 1.3484 | 1.380131 | 1.414214 | 1.450953 | 1.490712 | 1.53393 | 1.581139 | 1.606439 | 1.632993 | 1.66091 | 1.690309 | 1.721326 | 1.754116 | 1.788854 | 1.825742 | 1.856953 | 1.889822 | 1.924501 | 1.961161 | 2 | 2.041241 | 2.085144 | 2.132007 | 2.182179 | 2.236068 | 2.294157 | 2.357023 | 2.425356 | 2.5 | 2.540003 | 2.581989 | 2.626129 | 2.672612 | 2.721655 | 2.773501 | 2.828427 | 2.886751 | 2.948839 | 3.015113 | 3.086067 | 3.162278 | 3.244428 | 3.333333 | 3.429972 | 3.535534 | 3.651484 | 3.779645 | 3.922323 | 4.082483 | 4.170288 | 4.264014 | 4.364358 | 4.472136 | 4.588315 | 4.714045 | 4.850713 | 5 | 5.163978 | 5.345225 | 5.547002 | 5.773503 | 6.030227 | 6.324555 | 6.666667 | 7.071068
Redukce % ---> |  | 0 | 5 | 10 | 15 | 20 | 22.5 | 25 | 27.5 | 30 | 32.5 | 35 | 37.5 | 40 | 42.5 | 45 | 47.5 | 50 | 52.5 | 55 | 57.5 | 60 | 61.25 | 62.5 | 63.75 | 65 | 66.25 | 67.5 | 68.75 | 70 | 71 | 72 | 73 | 74 | 75 | 76 | 77 | 78 | 79 | 80 | 81 | 82 | 83 | 84 | 84.5 | 85 | 85.5 | 86 | 86.5 | 87 | 87.5 | 88 | 88.5 | 89 | 89.5 | 90 | 90.5 | 91 | 91.5 | 92 | 92.5 | 93 | 93.5 | 94 | 94.25 | 94.5 | 94.75 | 95 | 95.25 | 95.5 | 95.75 | 96 | 96.25 | 96.5 | 96.75 | 97 | 97.25 | 97.5 | 97.75 | 98
|  | 1 | 1.025978 | 1.054093 | 1.084652 | 1.118034 | 1.135924 | 1.154701 | 1.17444 | 1.195229 | 1.217161 | 1.240347 | 1.264911 | 1.290994 | 1.318761 | 1.3484 | 1.380131 | 1.414214 | 1.450953 | 1.490712 | 1.53393 | 1.581139 | 1.606439 | 1.632993 | 1.66091 | 1.690309 | 1.721326 | 1.754116 | 1.788854 | 1.825742 | 1.856953 | 1.889822 | 1.924501 | 1.961161 | 2 | 2.041241 | 2.085144 | 2.132007 | 2.182179 | 2.236068 | 2.294157 | 2.357023 | 2.425356 | 2.5 | 2.540003 | 2.581989 | 2.626129 | 2.672612 | 2.721655 | 2.773501 | 2.828427 | 2.886751 | 2.948839 | 3.015113 | 3.086067 | 3.162278 | 3.244428 | 3.333333 | 3.429972 | 3.535534 | 3.651484 | 3.779645 | 3.922323 | 4.082483 | 4.170288 | 4.264014 | 4.364358 | 4.472136 | 4.588315 | 4.714045 | 4.850713 | 5 | 5.163978 | 5.345225 | 5.547002 | 5.773503 | 6.030227 | 6.324555 | 6.666667 | 7.071068
% Uhlík ---> | 0.05 | 392.4 | 441.45 | 490.5 | 529.75 | 569 | 573.5 | 578 | 583.3 | 588.6 | 603.3 | 618 | 632.75 | 647.5 | 662.25 | 677 | 686.75 | 696.5 | 706.25 | 716 | 725.9 | 735.8 | 740.7 | 745.6 | 750.5 | 755.4 | 765.2 | 775 | 779.9 | 784.8 | 789.7 | 794.6 | 799.5 | 804.4 | 809.3 | 814.2 | 819.1 | 824 | 828.95 | 833.9 | 838.8 | 843.7 | 853.5 | 863.3 | 873.1 | 882.9 | 887.8 | 892.7 | 897.6 | 902.5 | 907.4 | 912.3 | 917.2 | 922.1 | 927.05 | 932 | 941.8 | 951.6 | 956.5 | 961.4 | 971.2 | 981 | 991 | 1001 | 1010.5 | 1020 | 1030 | 1040 | 1054.5 | 1069 | 1084 | 1099 | 1113.5 | 1128 | 1143 | 1158 | 1172.5 | 1187 | 1206.5 | 1226
| 0.1 | 490.5 | 529.75 | 569 | 588.6 | 608.2 | 627.85 | 647.5 | 667.1 | 686.7 | 701.4 | 716.1 | 725.95 | 735.8 | 750.5 | 765.2 | 779.9 | 794.6 | 809.3 | 824 | 838.75 | 853.5 | 863.3 | 873.1 | 878 | 882.9 | 892.7 | 902.5 | 907.4 | 912.3 | 917.2 | 922.1 | 931.95 | 941.8 | 951.6 | 961.4 | 966.3 | 971.2 | 976.1 | 981 | 991 | 1001 | 1010.5 | 1020 | 1030 | 1040 | 1050 | 1060 | 1064.5 | 1069 | 1079 | 1089 | 1094 | 1099 | 1108.5 | 1118 | 1133 | 1148 | 1157.5 | 1167 | 1177 | 1187 | 1197 | 1207 | 1226.5 | 1246 | 1260.5 | 1275 | 1299.5 | 1324 | 1348.5 | 1373 | 1398 | 1423 | 1447.5 | 1472 | 1491.5 | 1511 | 1530.5 | 1550
| 0.15 | 588.6 | 627.85 | 667.1 | 691.6 | 716.1 | 735.75 | 755.4 | 770.1 | 784.8 | 799.5 | 814.2 | 833.85 | 853.5 | 873.1 | 892.7 | 907.4 | 922.1 | 941.75 | 961.4 | 971.2 | 981 | 991 | 1001 | 1015.5 | 1030 | 1035 | 1040 | 1050 | 1060 | 1069.5 | 1079 | 1089 | 1099 | 1104 | 1109 | 1118.5 | 1128 | 1138 | 1148 | 1157.5 | 1167 | 1172 | 1177 | 1187 | 1197 | 1206.5 | 1216 | 1231 | 1246 | 1256 | 1266 | 1270.5 | 1275 | 1285 | 1295 | 1314.5 | 1334 | 1353.5 | 1373 | 1388 | 1403 | 1437.5 | 1472 | 1481.5 | 1491 | 1501 | 1511 | 1530.5 | 1550 | 1564.5 | 1579 | 1613.5 | 1648 | 1677.5 | 1707 | 1731.5 | 1756 | 1775.5 | 1795
| 0.2 | 647.45 | 681.8 | 716.15 | 743.1 | 770.05 | 789.7 | 809.35 | 824.05 | 838.75 | 853.45 | 868.15 | 887.8 | 907.45 | 924.6 | 941.75 | 956.4 | 971.05 | 990.875 | 1010.7 | 1022.85 | 1035 | 1045 | 1055 | 1067 | 1079 | 1084 | 1089 | 1099 | 1109 | 1118.5 | 1128 | 1138 | 1148 | 1153 | 1158 | 1167.5 | 1177 | 1187 | 1197 | 1209 | 1221 | 1231 | 1241 | 1253.25 | 1265.5 | 1275.25 | 1285 | 1297.25 | 1309.5 | 1319.5 | 1329.5 | 1341.5 | 1353.5 | 1363.5 | 1373.5 | 1390.5 | 1407.5 | 1432 | 1456.5 | 1471.5 | 1486.5 | 1523.25 | 1560 | 1574.5 | 1589 | 1601.5 | 1614 | 1640.75 | 1667.5 | 1689.5 | 1711.5 | 1746 | 1780.5 | 1814.75 | 1849 | 1731.5 | 1756 | 1775.5 | 1795
| 0.25 | 706.3 | 735.75 | 765.2 | 794.6 | 824 | 843.65 | 863.3 | 878 | 892.7 | 907.4 | 922.1 | 941.75 | 961.4 | 976.1 | 990.8 | 1005.4 | 1020 | 1040 | 1060 | 1074.5 | 1089 | 1099 | 1109 | 1118.5 | 1128 | 1133 | 1138 | 1148 | 1158 | 1167.5 | 1177 | 1187 | 1197 | 1202 | 1207 | 1216.5 | 1226 | 1236 | 1246 | 1260.5 | 1275 | 1290 | 1305 | 1319.5 | 1334 | 1344 | 1354 | 1363.5 | 1373 | 1383 | 1393 | 1412.5 | 1432 | 1442 | 1452 | 1466.5 | 1481 | 1510.5 | 1540 | 1555 | 1570 | 1609 | 1648 | 1667.5 | 1687 | 1702 | 1717 | 1751 | 1785 | 1814.5 | 1844 | 1878.5 | 1913 | 1952 | 1991 | 2017.806 | 2051.456 | 2085.106 | 2118.756
| 0.3 | 770.1 | 799.525 | 828.95 | 858.375 | 887.8 | 904.975 | 922.15 | 939.25 | 956.35 | 971.2 | 986.05 | 1003.125 | 1020.2 | 1035.05 | 1049.9 | 1079.45 | 1109 | 1113.75 | 1118.5 | 1133.25 | 1148 | 1157.75 | 1167.5 | 1179.75 | 1192 | 1197 | 1202 | 1211.75 | 1221.5 | 1231.25 | 1241 | 1250.75 | 1260.5 | 1265.5 | 1270.5 | 1280.25 | 1290 | 1299.75 | 1309.5 | 1324.25 | 1339 | 1353.75 | 1368.5 | 1385.75 | 1403 | 1415.25 | 1427.5 | 1439.5 | 1451.5 | 1461.5 | 1471.5 | 1488.5 | 1505.5 | 1520.5 | 1535.5 | 1557.5 | 1579.5 | 1606.5 | 1633.5 | 1658 | 1682.5 | 1726.5 | 1770.5 | 1790.25 | 1810 | 1824.75 | 1839.5 | 1878.5 | 1917.5 | 1954.5 | 1991.5 | 2025.75 | 2060 | 2101.75 | 2143.5 | 2177.111 | 2214.478 | 2251.844 | 2289.211
| 0.35 | 833.9 | 863.3 | 892.7 | 922.15 | 951.6 | 966.3 | 981 | 1000.5 | 1020 | 1035 | 1050 | 1064.5 | 1079 | 1094 | 1109 | 1153.5 | 1198 | 1187.5 | 1177 | 1192 | 1207 | 1216.5 | 1226 | 1241 | 1256 | 1261 | 1266 | 1275.5 | 1285 | 1295 | 1305 | 1314.5 | 1324 | 1329 | 1334 | 1344 | 1354 | 1363.5 | 1373 | 1388 | 1403 | 1417.5 | 1432 | 1452 | 1472 | 1486.5 | 1501 | 1515.5 | 1530 | 1540 | 1550 | 1564.5 | 1579 | 1599 | 1619 | 1648.5 | 1678 | 1702.5 | 1727 | 1761 | 1795 | 1844 | 1893 | 1913 | 1933 | 1947.5 | 1962 | 2006 | 2050 | 2094.5 | 2139 | 2173 | 2207 | 2251.5 | 2296 | 2336.417 | 2377.5 | 2418.583 | 2459.667
| 0.4 | 892.75 | 922.05 | 951.35 | 983.325 | 1015.3 | 1027.65 | 1040 | 1059.5 | 1079 | 1093.75 | 1108.5 | 1123.25 | 1138 | 1155.25 | 1172.5 | 1204.5 | 1236.5 | 1238.75 | 1241 | 1256 | 1271 | 1280.5 | 1290 | 1302.25 | 1314.5 | 1322 | 1329.5 | 1339.25 | 1349 | 1358.75 | 1368.5 | 1378.25 | 1388 | 1395.5 | 1403 | 1412.75 | 1422.5 | 1432.25 | 1442 | 1459.25 | 1476.5 | 1493.5 | 1510.5 | 1530.5 | 1550.5 | 1567.5 | 1584.5 | 1599 | 1613.5 | 1626 | 1638.5 | 1655.5 | 1672.5 | 1694.75 | 1717 | 1744 | 1771 | 1798 | 1825 | 1861.5 | 1898 | 1944.75 | 1991.5 | 2013.75 | 2036 | 2057.75 | 2079.5 | 2121.25 | 2163 | 2204.75 | 2246.5 | 2288.25 | 2330 | 2376.75 | 2423.5 | 2461.5 | 2504.167 | 2546.833 | 2589.5
| 0.45 | 951.6 | 980.8 | 1010 | 1044.5 | 1079 | 1089 | 1099 | 1118.5 | 1138 | 1152.5 | 1167 | 1182 | 1197 | 1216.5 | 1236 | 1255.5 | 1275 | 1290 | 1305 | 1320 | 1335 | 1344.5 | 1354 | 1363.5 | 1373 | 1383 | 1393 | 1403 | 1413 | 1422.5 | 1432 | 1442 | 1452 | 1462 | 1472 | 1481.5 | 1491 | 1501 | 1511 | 1530.5 | 1550 | 1569.5 | 1589 | 1609 | 1629 | 1648.5 | 1668 | 1682.5 | 1697 | 1712 | 1727 | 1746.5 | 1766 | 1790.5 | 1815 | 1839.5 | 1864 | 1893.5 | 1923 | 1962 | 2001 | 2045.5 | 2090 | 2114.5 | 2139 | 2168 | 2197 | 2236.5 | 2276 | 2315 | 2354 | 2403.5 | 2453 | 2502 | 2551 | 2586.583 | 2630.833 | 2675.083 | 2719.333
| 0.5 | 1010.3 | 1037.15 | 1064 | 1096 | 1128 | 1138 | 1148 | 1165 | 1182 | 1199.25 | 1216.5 | 1231.25 | 1246 | 1265.5 | 1285 | 1302.25 | 1319.5 | 1336.75 | 1354 | 1371.25 | 1388.5 | 1400.75 | 1413 | 1422.5 | 1432 | 1442 | 1452 | 1461.75 | 1471.5 | 1481.25 | 1491 | 1503.25 | 1515.5 | 1528 | 1540.5 | 1550.25 | 1560 | 1572.25 | 1584.5 | 1606.5 | 1628.5 | 1648 | 1667.5 | 1687.25 | 1707 | 1729.25 | 1751.5 | 1766 | 1780.5 | 1797.75 | 1815 | 1837 | 1859 | 1883.5 | 1908 | 1940 | 1972 | 2001.5 | 2031 | 2067.5 | 2104 | 2153.25 | 2202.5 | 2229.5 | 2256.5 | 2285.75 | 2315 | 2359.25 | 2403.5 | 2447.5 | 2491.5 | 2543.25 | 2595 | 2646.5 | 2698 | 2739.319 | 2787.194 | 2835.069 | 2882.944
| 0.55 | 1069 | 1093.5 | 1118 | 1147.5 | 1177 | 1187 | 1197 | 1211.5 | 1226 | 1246 | 1266 | 1280.5 | 1295 | 1314.5 | 1334 | 1349 | 1364 | 1383.5 | 1403 | 1422.5 | 1442 | 1457 | 1472 | 1481.5 | 1491 | 1501 | 1511 | 1520.5 | 1530 | 1540 | 1550 | 1564.5 | 1579 | 1594 | 1609 | 1619 | 1629 | 1643.5 | 1658 | 1682.5 | 1707 | 1726.5 | 1746 | 1765.5 | 1785 | 1810 | 1835 | 1849.5 | 1864 | 1883.5 | 1903 | 1927.5 | 1952 | 1976.5 | 2001 | 2040.5 | 2080 | 2109.5 | 2139 | 2173 | 2207 | 2261 | 2315 | 2344.5 | 2374 | 2403.5 | 2433 | 2482 | 2531 | 2580 | 2629 | 2683 | 2737 | 2791 | 2845 | 2892.056 | 2943.556 | 2995.056 | 3046.556
| 0.6 | 1123 | 1147.5 | 1172 | 1201.5 | 1231 | 1243.5 | 1256 | 1270.5 | 1285 | 1302.25 | 1319.5 | 1336.75 | 1354 | 1371 | 1388 | 1403 | 1418 | 1437.5 | 1457 | 1474 | 1491 | 1503.5 | 1516 | 1525.5 | 1535 | 1545 | 1555 | 1567.25 | 1579.5 | 1591.75 | 1604 | 1618.5 | 1633 | 1648 | 1663 | 1675.25 | 1687.5 | 1704.5 | 1721.5 | 1748.5 | 1775.5 | 1797.5 | 1819.5 | 1841.5 | 1863.5 | 1886 | 1908.5 | 1923 | 1937.5 | 1959.5 | 1981.5 | 2006 | 2030.5 | 2055 | 2079.5 | 2116.5 | 2153.5 | 2187.75 | 2222 | 2261.25 | 2300.5 | 2356.75 | 2413 | 2442.5 | 2472 | 2504 | 2536 | 2585 | 2634 | 2685.5 | 2737 | 2683 | 2737 | 2791 | 2845 | 2864.069 | 2898.361 | 2932.653 | 2966.944
| 0.65 | 1177 | 1201.5 | 1226 | 1255.5 | 1285 | 1300 | 1315 | 1329.5 | 1344 | 1358.5 | 1373 | 1393 | 1413 | 1427.5 | 1442 | 1457 | 1472 | 1491.5 | 1511 | 1525.5 | 1540 | 1550 | 1560 | 1569.5 | 1579 | 1589 | 1599 | 1614 | 1629 | 1643.5 | 1658 | 1672.5 | 1687 | 1702 | 1717 | 1731.5 | 1746 | 1765.5 | 1785 | 1814.5 | 1844 | 1868.5 | 1893 | 1917.5 | 1942 | 1962 | 1982 | 1996.5 | 2011 | 2035.5 | 2060 | 2084.5 | 2109 | 2133.5 | 2158 | 2192.5 | 2227 | 2266 | 2305 | 2349.5 | 2394 | 2452.5 | 2511 | 2540.5 | 2570 | 2604.5 | 2639 | 2688 | 2737 | 2791 | 2845
| 0.7 | 1226 | 1253 | 1280 | 1307 | 1334 | 1346.5 | 1359 | 1373.5 | 1388 | 1405.25 | 1422.5 | 1439.75 | 1457 | 1471.5 | 1486 | 1498.5 | 1511 | 1530.5 | 1550 | 1569.5 | 1589 | 1601.5 | 1614 | 1623.5 | 1633 | 1645.5 | 1658 | 1670.25 | 1682.5 | 1694.75 | 1707 | 1726.5 | 1746 | 1761 | 1776 | 1793 | 1810 | 1829.5 | 1849 | 1876 | 1903 | 1927.5 | 1952 | 1976.5 | 2001 | 2023.25 | 2045.5 | 2060.25 | 2075 | 2101.75 | 2128.5 | 2155.5 | 2182.5 | 2204.75 | 2227 | 2263.75 | 2300.5 | 2339.75 | 2379 | 2425.75 | 2472.5 | 2536 | 2599.5 | 2626.5 | 2653.5 | 2685.5 | 2717.5 | 2764 | 2810.5 | 2872 | 2933.5
| 0.75 | 1275 | 1304.5 | 1334 | 1358.5 | 1383 | 1393 | 1403 | 1417.5 | 1432 | 1452 | 1472 | 1486.5 | 1501 | 1515.5 | 1530 | 1540 | 1550 | 1569.5 | 1589 | 1613.5 | 1638 | 1653 | 1668 | 1677.5 | 1687 | 1702 | 1717 | 1726.5 | 1736 | 1746 | 1756 | 1780.5 | 1805 | 1820 | 1835 | 1854.5 | 1874 | 1893.5 | 1913 | 1937.5 | 1962 | 1986.5 | 2011 | 2035.5 | 2060 | 2084.5 | 2109 | 2124 | 2139 | 2168 | 2197 | 2226.5 | 2256 | 2276 | 2296 | 2335 | 2374 | 2413.5 | 2453 | 2502 | 2551 | 2619.5 | 2688 | 2712.5 | 2737 | 2766.5 | 2796 | 2840 | 2884 | 2953 | 3022
| 0.8 | 1309.5 | 1334 | 1358.5 | 1385.5 | 1412.5 | 1425 | 1437.5 | 1449.5 | 1461.5 | 1479 | 1496.5 | 1511 | 1525.5 | 1540 | 1554.5 | 1567 | 1579.5 | 1599 | 1618.5 | 1643 | 1667.5 | 1680 | 1692.5 | 1704.5 | 1716.5 | 1731.5 | 1746.5 | 1758.5 | 1770.5 | 1787.75 | 1805 | 1827 | 1849 | 1861.5 | 1874 | 1891 | 1908 | 1930 | 1952 | 1979 | 2006 | 2033 | 2060 | 2084.5 | 2109 | 2133.5 | 2158 | 2173 | 2188 | 2214.75 | 2241.5 | 2273.25 | 2305 | 2325 | 2345 | 2386.5 | 2428 | 2472.25 | 2516.5 | 2565.5 | 2614.5 | 2680.75 | 2747 | 2774 | 2801 | 2830.25 | 2859.5 | 2901.25 | 2943 | 2953 | 3022
| 0.85 | 1344 | 1363.5 | 1383 | 1412.5 | 1442 | 1457 | 1472 | 1481.5 | 1491 | 1506 | 1521 | 1535.5 | 1550 | 1564.5 | 1579 | 1594 | 1609 | 1628.5 | 1648 | 1672.5 | 1697 | 1707 | 1717 | 1731.5 | 1746 | 1761 | 1776 | 1790.5 | 1805 | 1829.5 | 1854 | 1873.5 | 1893 | 1903 | 1913 | 1927.5 | 1942 | 1966.5 | 1991 | 2020.5 | 2050 | 2079.5 | 2109 | 2133.5 | 2158 | 2182.5 | 2207 | 2222 | 2237 | 2261.5 | 2286 | 2320 | 2354 | 2374 | 2394 | 2438 | 2482 | 2531 | 2580 | 2629 | 2678 | 2742 | 2806 | 2835.5 | 2865 | 2894 | 2923 | 2962.5 | 3002
| 0.9 | 1358.5 | 1380.75 | 1403 | 1432.25 | 1461.5 | 1476.5 | 1491.5 | 1503.5 | 1515.5 | 1528 | 1540.5 | 1555 | 1569.5 | 1586.75 | 1604 | 1621.25 | 1638.5 | 1658 | 1677.5 | 1699.5 | 1721.5 | 1731.5 | 1741.5 | 1756 | 1770.5 | 1788 | 1805.5 | 1820 | 1834.5 | 1854 | 1873.5 | 1893.25 | 1913 | 1927.75 | 1942.5 | 1959.5 | 1976.5 | 2001 | 2025.5 | 2055 | 2084.5 | 2114 | 2143.5 | 2170.5 | 2197.5 | 2224.5 | 2251.5 | 2268.75 | 2286 | 2310.5 | 2335 | 2366.75 | 2398.5 | 2420.75 | 2443 | 2489.5 | 2536 | 2585 | 2634 | 2685.5 | 2737 | 2798.5 | 2860 | 2889.25 | 2918.5 | 2945.5 | 2972.5 | 2962.5 | 3002
| 0.95 | 1373 | 1398 | 1423 | 1452 | 1481 | 1496 | 1511 | 1525.5 | 1540 | 1550 | 1560 | 1574.5 | 1589 | 1609 | 1629 | 1648.5 | 1668 | 1687.5 | 1707 | 1726.5 | 1746 | 1756 | 1766 | 1780.5 | 1795 | 1815 | 1835 | 1849.5 | 1864 | 1878.5 | 1893 | 1913 | 1933 | 1952.5 | 1972 | 1991.5 | 2011 | 2035.5 | 2060 | 2089.5 | 2119 | 2148.5 | 2178 | 2207.5 | 2237 | 2266.5 | 2296 | 2315.5 | 2335 | 2359.5 | 2384 | 2413.5 | 2443 | 2467.5 | 2492 | 2541 | 2590 | 2639 | 2688 | 2742 | 2796 | 2855 | 2914 | 2943 | 2972 | 2997 | 3022

## Výpočet průvlakové sady
Obsah uhlíku [%] | Vstupní průměr [mm] | Finální průměr [mm] | Počet tahů | Vypočtený vstupní kužel [°] | P : polotovar |  | Rychlost drátu na výstupu [m/min] | Počet desetinných míst | Efektivní podíl uhlíku [%] |  |  |  |  | Celková redukce | Částečná redukce | Počáteční epsilon faktor | Finální epsilon faktor
0.05 | 5.5 | 1.97 |  |  | P |  | 950 | 3 | 5% |  |  |  |  | 2.053429 | 0.2566786 | 0.2900469 | 0.2233104
| 1 | Recomended | 8 | 13
|  | Used for calc | 8 | 13
Počet tahů | Epsilon | Výpočtový průměr [mm] |  | Průměr [mm] | Částečná redukce [%] | Celková redukce [%] | 2 alfa | Delta factor | Typ průvlaku | Kalibrační délka | Styčná plocha [%] | Rychlost drátu [m/min] | Mez pevnosti (Mpa)
Polotovar |  | 5.5 |  | 5.5 | 1% | [6 empty] | 121.8795 | 392.4
1 | 0.2900469 | 4.757511 |  | 4.758 | 25.16% | 25.16% | 12 | 1.447729 | Bekaert dry drawing 42x28 | 35% | 58.1% | 162.8573 | 578
2 | 0.2805131 | 4.134921 |  | 4.135 | 24.47% | 43.48% | 12 | 1.49482 | Bekaert dry drawing 42x28 | 35% | 46.79% | 215.6279 | 662.25
3 | 0.2709793 | 3.610977 |  | 3.611 | 23.74% | 56.89% | 12 | 1.548014 | Bekaert dry drawing 42x28 | 35% | 38.04% | 282.749 | 716
4 | 0.2614455 | 3.168492 |  | 3.168 | 23.03% | 66.82% | 12 | 1.602472 | Bekaert dry drawing 42x28 | 35% | 31.29% | 367.3548 | 765.2
5 | 0.2519117 | 2.793513 |  | 2.794 | 22.22% | 74.19% | 12 | 1.669356 | Bekaert dry drawing 42x28 | 35% | 25.82% | 472.284 | 804.4
6 | 0.242378 | 2.474679 |  | 2.475 | 21.53% | 79.75% | 12 | 1.729681 | Bekaert dry drawing 42x28 | 35% | 21.61% | 601.8741 | 828.95
7 | 0.2328442 | 2.202711 |  | 2.203 | 20.77% | 83.96% | 9 | 1.350769 | Bekaert dry drawing 42x28 | 35% | 24.22% | 759.6737 | 853.5
8 | 0.2233104 | 1.97 |  | 1.97 | 20.03% | 87.17% | 9 | 1.406638 | Bekaert dry drawing 42x28 | 35% | 20.48% | 950 | 902.5
9 | [6 empty] | 9 |  | Bekaert dry drawing 42x28 | 35%
10 | [6 empty] | 9 |  | Bekaert dry drawing 42x28 | 35%
11 | [6 empty] | 9 |  | Bekaert dry drawing 42x28 | 35%
12 | [6 empty] | 9 |  | Bekaert dry drawing 42x28 | 35%
13 | [6 empty] | 9 |  | Bekaert dry drawing 42x28 | 35%
14 | [6 empty] | 9 |  | Bekaert dry drawing 42x28 | 35%
15 | [6 empty] | 9 |  | Bekaert dry drawing 42x28 | 35%
16 | [6 empty] | 9 |  | Vassena L 63x45 - 30x28 | 35%
17 | [6 empty] | 9 |  | Vassena L 63x45 - 30x28 | 35%
18 | [6 empty] | 9 |  | Vassena L 63x45 - 30x28 | 35%
19 | [6 empty] | 9 |  | Vassena L 63x45 - 30x28 | 35%
20 | [6 empty] | 9 |  | Vassena L 63x45 - 30x28 | 35%
21 | [6 empty] | 9 |  | Vassena L 63x45 - 30x28 | 35%
22 | [6 empty] | 9 |  | Vassena L 63x45 - 30x28 | 35%
23 | [6 empty] | 9 |  | Vassena L 63x45 - 30x28 | 35%
24 | [6 empty] | 9 |  | Vassena L 63x45 - 30x28 | 35%
25 | [6 empty] | 9 |  | Vassena L 63x45 - 30x28 | 35%

## Průvlaky
| průměr | výška | výstupní úhel kužele | výstupní délka kužele | vstupní délka kužele | vstupní průměr kužele | Koeficient
Bekaert dry drawing 42x28 | 16 | 16 | 40 | 4 | 4 | 4 | 0.05
Bekaert dry drawing 50x28 | 25 | 20 | 40 | 5 | 4 | 6 | 0.05
Bekaert dry drawing 75x40 | 30 | 28 | 40 | 7 | 7 | 7 | 0.05