## prac podminky+zn.mereni
nezasolený suchý | Teplota | Vlhkost | Značení měření |  |  |  |  | kanál [č.] | Průměrná hloubka [mm]
| °C | % | [5 empty] | 6 | 0.75
Okolní prostředí | 22.2 | 38.4 |  | pozn. Měření při nalévání 2,0 litru vody … průběh sycení |  |  |  | 5 | 3.75
Voda | 22.3 | - | [5 empty] | 4 | 6.75
Vzorek 1 | 22.1 | 32.8 | V1_1100_M1 | V1_1100_M2 |  |  |  | 3 | 9.75
Vzorek 2 | 22.4 | 36.1 | V2_1200_M1 | V2_1200_M2 | V2_1200_M3 |  |  | 2 | 12.75
Vzorek 3 | 22.2 | 37.7 | V3_1430_M1 | V3_1430_M2 | V3_1430_M3 | V3_1430_M4 | V3_1430_M5 | 1 | 15.75
[8 empty] | 0 | 18.75
nezasolený nasycení | Teplota | Vlhkost |  | pozn. Měření po nalití 2,0 litru vody; nasycený vzorek vodou, výchozí měření pro porovnání se zasolenými vzorky
| °C | %
Okolní prostředí | 22.2 | 38.4
Voda | 22.3 | -
Vzorek 1 | 22 | 99.9 | V1_1300_MD1
Vzorek 2 | 21.8 | 99.9 | V2_1300_MD1
Vzorek 3 | 22.1 | 99.9 | V3_1540_MD1
Kontrolní měření č.1 | Teplota | Vlhkost |  | pozn. Měření před nalitím 0,5 litru vody, bráno jako výchozí zasolený stav
| °C | %
Okolní prostředí | 21.5 | 43.3
Voda | 22.4 | -
Vzorek 1 | 22.6 | 99.2 | V1_0850_MK1
Vzorek 2 | 22.4 | 99.9 | V2_0900_MK1
Vzorek 3 | 22.5 | 99.9 | V3_0905_MK1
Vymývání č.1 | Teplota | Vlhkost |  | pozn. po nalití 0,5 litru vody
| °C | %
Okolní prostředí | 21.5 | 43.3
Voda | 22.4 | -
Vzorek 1 | 22.6 | 99.9 | V1_0950_MK2
Vzorek 2 | 22.4 | 99.9 | V2_1050_MK2
Vzorek 3 | 22.5 | 99.9 | V3_1130_MK2
Vymývání č.2 | Teplota | Vlhkost |  | pozn. po nalití 1,0 litru vody
| °C | %
Okolní prostředí | 23 | 39.8
Voda | 22.4 | -
Vzorek 1 | 23 | 99.9 | V1_0840_MK3
Vzorek 2 | 22.9 | 99.9 | V2_1010_MK3
Vzorek 3 | 22.9 | 99.9 | V3_1130_MK3
Kontrolní měření č.2 | Teplota | Vlhkost |  | pozn. Měření před nalitím 1,5 litru vody; jen pro kontrolu - dlouhá doba od měření
| °C | %
Okolní prostředí | 23.1 | 39.8
Voda | 22.9 | -
Vzorek 1 | 23 | 99.9 | V1_0900_MK4
Vzorek 2 | 23.1 | 99.9 | V2_0855_MK4
Vzorek 3 | 23 | 99.8 | V3_0850_MK4
Vymývání č.3 | Teplota | Vlhkost |  | pozn. po nalití 1,5 litru vody
| °C | %
Okolní prostředí | 23.1 | 39.8
Voda | 22.9 | -
Vzorek 1 | 23 | 99.9 | V1_1000_MK5
Vzorek 2 | 23.1 | 99.9 | V2_1140_MK5
Vzorek 3 | 23 | 99.8 | V3_1210_MK5
Kontrolní měření č.3 | Teplota | Vlhkost |  | pozn. Měření před nalitím 2,0 litru vody; jen pro kontrolu - dlouhá doba od měření
| °C | %
Okolní prostředí | 22.6 | 39.1
Voda | 22 | -
Vzorek 1 | 22.3 | 99.9 | V1_1015_MK6
Vzorek 2 | 22.4 | 99.9 | V2_1025_MK6
Vzorek 3 | 22.4 | 99.9 | V3_1035_MK6
Vymývání č. 4 | Teplota | Vlhkost |  | pozn. po nalití 2,0 litru vody
| °C | %
Okolní prostředí | 22.6 | 39.1
Voda | 22 | -
Vzorek 1 | 22.3 | 99.9 | V1_1430_MK7
Vzorek 2 | 22.4 | 99.9 | V2_1450_MK7
Vzorek 3 | 22.4 | 99.9 | V3_1800_MK7
Vymývání č. 5 | Teplota | Vlhkost |  | pozn. po nalití 2,5 litru vody
| °C | %
Okolní prostředí | 22.6 | 39.1
Voda | 22 | -
Vzorek 1 | 22.3 | 99.9 | V1_1700_MK8
Vymývání č. 5 | Teplota | Vlhkost |  | pozn. po nalití 2,5 litru vody
| °C | %
Okolní prostředí | 22.9 | 38.9
Voda | 22.2 | -
Vzorek 2 | 22.3 | 99.9 | V2_0815_MK8
Vzorek 3 | 22.3 | 99.9 | V3_0820_MK8
Vymývání č. 6 | Teplota | Vlhkost |  | pozn. po nalití 3,0 litru vody
| °C | %
Okolní prostředí | 22.9 | 38.9
Voda | 22.2 | -
Vzorek 1 | 22.4 | 99.9 | V1_0800_MK9
Vymývání č. 6 | Teplota | Vlhkost |  | pozn. po nalití 3,0 litru vody
| °C | %
Okolní prostředí | 22.6 | 35.4
Voda | 22.2 | -
Vzorek 2 | 22.2 | 99.9 | V2_1140_MK9
Vzorek 3 | 22.3 | 99.9 | V3_1155_MK9
Kontrolní měření č.4 | Teplota | Vlhkost |  | pozn. Měření před nalitím 3,5 litru vody; jen pro kontrolu - dlouhá doba od měření
| °C | %
Okolní prostředí | 22.3 | 40.9
Voda | 22.2 | -
Vzorek 1 | 22.2 | 99.9 | V1_0810_MK10
Vzorek 2 | 22.1 | 99.9 | V2_0815_MK10
Vzorek 3 | 22.2 | 99.9 | V3_0820_MK10
Vymývání č. 7 | Teplota | Vlhkost |  | pozn. po nalití 3,5 litru vody
| °C | %
Okolní prostředí | 22.3 | 40.9
Voda | 22.2 | -
Vzorek 1 | 22.2 | 99.9 | V1_1500_MK11
Vzorek 2 | 22.1 | 99.9 | V2_1505_MK11
Vzorek 3 | 22.2 | 99.9 | V3_1510_MK11
Vymývání č. 8 | Teplota | Vlhkost
| °C | % |  | pozn. po nalití 4,0 litru vody
Okolní prostředí | 22.8 | 45.4
Voda | 22 | -
Vzorek 1 | 22.3 | 99.9 | V1_1200_MK12
Vzorek 2 | 22.4 | 99.9 | V2_1210_MK12
Vzorek 3 | 22.4 | 99.9 | V3_1215_MK12

## výstupní roztoky
č. | zn. roztoku | pozn. | stav vzorku 1 | datum odběru | konduktivita | pH | Teplota | objem vstupní | objem výstupní
[5 empty] | mS/cm | - | °C | l | l
1 | 1ID1100 | vstupní destil. voda | - | 2014-03-24 | 0 | 5.99 | 22.3
2 | 1OD1115 | výstupní roztok | nezasolený | 2014-03-24 | 0.6 | 6.85 | 22.5
3 | 1OD0930 | výstupní roztok | zasolený vymývání 1 | 2014-04-08 | 5.09 | 6.77 | 22.6 | 0.5 | 0.48
4 | 1OD0830 | výstupní roztok | zasolený vymývání 2 | 2014-04-09 | 4.99 | 6.83 | 22.5 | 0.5 | 0.48
5 | 1OD0940 | výstupní roztok | zasolený vymývání 3 | 2014-04-11 | 4.07 | 6.97 | 23 | 0.5 | 0.48
6 | 1OD1145 | výstupní roztok | zasolený vymývání 4 | 2014-04-14 | 2.18 | 7.35 | 22.3 | 0.5 | 0.48
7 | 1OD1600 | výstupní roztok | zasolený vymývání 5 | 2014-04-14 | 1.01 | 7.55 | 22.7 | 0.5 | 0.48
8 | 1OD0800 | výstupní roztok | zasolený vymývání 6 | 2014-04-15 | 0.52 | 7.59 | 22.3 | 0.5 | 0.48
9 | 1OD1500 | výstupní roztok | zasolený vymývání 7 | 2014-04-22 | 0.44 | 7.65 | 21.8 | 0.5 | 0.48
10 | není | výstupní roztok | zasolený vymývání 8 | 2014-04-23 | 0.41 | 7.66 | 22 | 0.5 | 0.48
č. | zn. roztoku | pozn. | stav vzorku 2 | datum odběru | konduktivita | pH | Teplota | objem vstupní | objem výstupní
[5 empty] | mS/cm | - | °C | l | l
1 | 1ID1100 | vstupní destil. voda | - | 2014-03-24 | 0 | 5.99 | 22.3
2 | 2OD1200 | výstupní roztok | nezasolený | 2014-03-24 | 1.2 | 5.3 | 22.6
3 | 2OD1010 | výstupní roztok | zasolený vymývání 1 | 2014-04-08 | 4.32 | 6.69 | 22.6 | 0.5 | 0.47
4 | 2OD1000 | výstupní roztok | zasolený vymývání 2 | 2014-04-09 | 5.22 | 6.88 | 22.4 | 0.5 | 0.47
5 | 2OD1140 | výstupní roztok | zasolený vymývání 3 | 2014-04-11 | 4.89 | 6.85 | 22.9 | 0.5 | 0.46
6 | 2OD1425 | výstupní roztok | zasolený vymývání 4 | 2014-04-14 | 3.38 | 7.1 | 22.5 | 0.5 | 0.46
7 | 2OD0815 | výstupní roztok | zasolený vymývání 5 | 2014-04-15 | 1.78 | 7.61 | 22.2 | 0.5 | 0.46
8 | 2OD1140 | výstupní roztok | zasolený vymývání 6 | 2014-04-16 | 1.01 | 7.9 | 22.2 | 0.5 | 0.46
9 | 2OD1505 | výstupní roztok | zasolený vymývání 7 | 2014-04-22 | 0.83 | 7.5 | 21.9 | 0.5 | 0.46
10 | 2OD1210 | výstupní roztok | zasolený vymývání 8 | 2014-04-23 | 0.72 | 7.82 | 22 | 0.5 | 0.46
č. | zn. roztoku | pozn. | stav vzorku 3 | datum odběru | konduktivita | pH | Teplota | objem vstupní | objem výstupní
[5 empty] | mS/cm | - | °C | l | l
1 | 1ID1100 | vstupní destil. voda | - | 2014-03-24 | 0 | 5.99 | 22.3
2 | 3OD1430 | výstupní roztok | nezasolený | 2014-03-24 | 1.26 | 3.95 | 22.7
3 | 3OD1030 | výstupní roztok | zasolený vymývání 1 | 2014-04-08 | 3.6 | 6.28 | 22.6 | 0.5 | 0.47
4 | 3OD1020 | výstupní roztok | zasolený vymývání 2 | 2014-04-09 | 4.25 | 6.55 | 22.4 | 0.5 | 0.47
5 | 3OD1210 | výstupní roztok | zasolený vymývání 3 | 2014-04-11 | 5.23 | 6.59 | 22.9 | 0.5 | 0.45
6 | 3OD1800 | výstupní roztok | zasolený vymývání 4 | 2014-04-14 | 3.8 | 7.03 | 22.7 | 0.5 | 0.46
7 | 3OD0820 | výstupní roztok | zasolený vymývání 5 | 2014-04-15 | 2.39 | 7.33 | 22.2 | 0.5 | 0.45
8 | 3OD1155 | výstupní roztok | zasolený vymývání 6 | 2014-04-16 | 1.57 | 7.71 | 22.1 | 0.5 | 0.45
9 | 3OD1510 | výstupní roztok | zasolený vymývání 7 | 2014-04-22 | 1.11 | 7.3 | 21.6 | 0.5 | 0.45
10 | 3OD1215 | výstupní roztok | zasolený vymývání 8 | 2014-04-23 | 0.86 | 7.46 | 22 | 0.5 | 0.45

## roztoky graf
vymývání | pH |  |  | Výstupní roztoky | vymývání | konduktivita
č. | - |  |  |  | č. | mS/cm
| vzorek 1 | vzorek 2 | vzorek 3 |  |  | vzorek 1 | vzorek 2 | vzorek 3
1 | 6.77 | 6.69 | 6.28 |  | 1 | 5.09 | 4.32 | 3.6
2 | 6.83 | 6.88 | 6.55 |  | 2 | 4.99 | 5.22 | 4.25
3 | 6.97 | 6.85 | 6.59 |  | 3 | 4.07 | 4.89 | 5.23
4 | 7.35 | 7.1 | 7.03 |  | 4 | 2.18 | 3.38 | 3.8
5 | 7.55 | 7.61 | 7.33 |  | 5 | 1.01 | 1.78 | 2.39
6 | 7.59 | 7.9 | 7.71 |  | 6 | 0.52 | 1.01 | 1.57
7 | 7.65 | 7.5 | 7.3 |  | 7 | 0.44 | 0.83 | 1.11
8 | 7.66 | 7.82 | 7.46 |  | 8 | 0.41 | 0.72 | 0.86
0 | 6.85 | 5.3 | 3.95 |  | 0 | 0.6 | 1.2 | 1.26

## gran_rozbor1
Granulometrický rozbor
Identifikační data vzorku:
Povodí: | Bratčice
Tok:
Č. h. p.:
Kilometr: |  | km
Označení vzorku: | 1
Hmotnost vysušeného vzorku: |  | m | 14568.7 | [g]
Stanovení zrnitosti vzorku
|  | frakce | mfrakce | msložky
|  | [mm] | [g] | [g]
| jíl a prach | 0 | 27.9 | 27.9
| písek | 0.063 | 24 | 10725
|  | 0.1 | 614
|  | 0.25 | 2071
|  | 0.5 | 898.4
|  | 0.63 | 3346.6
|  | 1 | 2492.5
|  | 1.6 | 1278.5
| štěrk | 2 | 1310.8 | 3815.8
|  | 2.5 | 797.7
|  | 3.15 | 509.5
|  | 4 | 601
|  | 5 | 352.8
|  | 6.3 | 244 |  | Procentuální zastoupení složek zeminy ve vzorku
|  | 8 | 0 |  | jíl a prach | písek |  |  | štěrk |  |  | kameny | balvany
|  | 10 | 0 |  |  | jemný | střední | hrubý | drobný | střední | hrubý
|  | 16 | 0 |  | 0,2 % | 73,6 % |  |  | 26,2 % |  |  | 0 % | 0 %
|  | 20 | 0 |  |  | 4,4 % | 43,4 % | 25,9 % | 26,2 % | 0 % | 0 %
|  | 25 | 0
|  | 31.5 | 0 |  | Procentuální zastoupení frakcí zeminy menších než d
|  | 40 | 0 |  | <d [mm] | 0.063 | 0.25 | 1 | 2 | 8 | 32 | 128 | 256
|  | 50 | 0 |  | P [%] | 0.1915064 | 4.570758 | 47.92397 | 73.80823 | 100 | 100 | 100 | 100
|  | 63 | 0
|  | 80 | 0 |  | Průměr efektivního zrna |  |  |  |  | Charakteristické hodnoty zrn vzorku
|  | 90 | 0 |  | def | 1.587665 | [mm] |  |  | d | 10 | 0.3454817 | [mm]
|  | 100 | 0 |  | Pdef | 64.68085 | [%] |  |  | d | 15 | 0.4334144 | [mm]
| kameny | 128 | 0 | 0 | [5 empty] | d | 30 | 0.7112959 | [mm]
|  | 181 | 0 |  | Charakteristická čísla |  |  |  |  | d | 50 | 1.072806 | [mm]
| balvany | 256 | 0 | 0 | CU | 4.120356 | [-] |  |  | d | 60 | 1.423507 | [mm]
|  | 362 | 0 |  | CC | 1.028764 | [-] |  |  | d | 85 | 2.760501 | [mm]
|  | 512 | 0 | [6 empty] | d | 90 | 3.567793 | [mm]
|  | 724 | 0
|  | 1024 | 0 |  | Vzorek je: | písčitý stejnozrnný špatně zrněný
jíl a prach
písek
štěrk
střední
hrub.
drobný
střední
hrubý
jemný
kameny
balvany
propad P [%]
0,063
2
128
256

## gran_rozbor2
Granulometrický rozbor
Identifikační data vzorku:
Povodí: | 70%Bratčice+30% PN
Tok: | modifikovaný
Č. h. p.:
Kilometr: |  | km
Označení vzorku: | 2
Hmotnost vysušeného vzorku: |  | m | 10310.2 | [g]
Stanovení zrnitosti vzorku
|  | frakce | mfrakce | msložky
|  | [mm] | [g] | [g]
| jíl a prach | 0 | 53.4 | 53.4
| písek | 0.063 | 85.4 | 8366.4
|  | 0.1 | 841.8
|  | 0.25 | 1612
|  | 0.5 | 758.8
|  | 0.63 | 2515.2
|  | 1 | 1919.8
|  | 1.6 | 633.4
| štěrk | 2 | 649.4 | 1890.4
|  | 2.5 | 395.2
|  | 3.15 | 252.4
|  | 4 | 297.7
|  | 5 | 174.8
|  | 6.3 | 120.9 |  | Procentuální zastoupení složek zeminy ve vzorku
|  | 8 | 0 |  | jíl a prach | písek |  |  | štěrk |  |  | kameny | balvany
|  | 10 | 0 |  |  | jemný | střední | hrubý | drobný | střední | hrubý
|  | 16 | 0 |  | 0.5 % | 81.1 % |  |  | 18.3 % |  |  | 0 % | 0 %
|  | 20 | 0 |  |  | 9 % | 47.4 % | 24.8 % | 18.3 % | 0 % | 0 %
|  | 25 | 0
|  | 31.5 | 0 |  | Procentuální zastoupení frakcí zeminy menších než d
|  | 40 | 0 |  | <d [mm] | 0.063 | 0.25 | 1 | 2 | 8 | 32 | 128 | 256
|  | 50 | 0 |  | P [%] | 0.5179337 | 9.51097 | 56.90093 | 81.66476 | 100 | 100 | 100 | 100
|  | 63 | 0
|  | 80 | 0 |  | Průměr efektivního zrna |  |  |  |  | Charakteristické hodnoty zrn vzorku
|  | 90 | 0 |  | def | 1.313898 | [mm] |  |  | d | 10 | 0.2578195 | [mm]
|  | 100 | 0 |  | Pdef | 66.64244 | [%] |  |  | d | 15 | 0.3377683 | [mm]
| kameny | 128 | 0 | 0 | [5 empty] | d | 30 | 0.5857404 | [mm]
|  | 181 | 0 |  | Charakteristická čísla |  |  |  |  | d | 50 | 0.8953344 | [mm]
| balvany | 256 | 0 | 0 | CU | 4.26601 | [-] |  |  | d | 60 | 1.09986 | [mm]
|  | 362 | 0 |  | CC | 1.209921 | [-] |  |  | d | 85 | 2.26476 | [mm]
|  | 512 | 0 | [6 empty] | d | 90 | 2.845362 | [mm]
|  | 724 | 0
|  | 1024 | 0 |  | Vzorek je: | písčitý stejnozrnný špatně zrněný
jíl a prach
písek
štěrk
střední
hrub.
drobný
střední
hrubý
jemný
kameny
balvany
propad P [%]
0,063
2
128
256

## gran_rozbor3
Granulometrický rozbor
Identifikační data vzorku:
Povodí: | 40%Bratčice+60%PN
Tok: | modifikovaný
Č. h. p.:
Kilometr: |  | km
Označení vzorku: | 3
Hmotnost vysušeného vzorku: |  | m | 10309.9 | [g]
Stanovení zrnitosti vzorku
|  | frakce | mfrakce | msložky
|  | [mm] | [g] | [g]
| jíl a prach | 0 | 87 | 87
| písek | 0.063 | 153.8 | 9142.7
|  | 0.1 | 1249.2
|  | 0.25 | 1758.3
|  | 0.5 | 881.8
|  | 0.63 | 2662
|  | 1 | 2075.7
|  | 1.6 | 361.9
| štěrk | 2 | 371.1 | 1080.2
|  | 2.5 | 225.8
|  | 3.15 | 144.2
|  | 4 | 170.1
|  | 5 | 99.9
|  | 6.3 | 69.1 |  | Procentuální zastoupení složek zeminy ve vzorku
|  | 8 | 0 |  | jíl a prach | písek |  |  | štěrk |  |  | kameny | balvany
|  | 10 | 0 |  |  | jemný | střední | hrubý | drobný | střední | hrubý
|  | 16 | 0 |  | 0.8 % | 88.7 % |  |  | 10.5 % |  |  | 0 % | 0 %
|  | 20 | 0 |  |  | 13.6 % | 51.4 % | 23.6 % | 10.5 % | 0 % | 0 %
|  | 25 | 0
|  | 31.5 | 0 |  | Procentuální zastoupení frakcí zeminy menších než d
|  | 40 | 0 |  | <d [mm] | 0.063 | 0.25 | 1 | 2 | 8 | 32 | 128 | 256
|  | 50 | 0 |  | P [%] | 0.8438491 | 14.45213 | 65.8794 | 89.52269 | 100 | 100 | 100 | 100
|  | 63 | 0
|  | 80 | 0 |  | Průměr efektivního zrna |  |  |  |  | Charakteristické hodnoty zrn vzorku
|  | 90 | 0 |  | def | 1.040083 | [mm] |  |  | d | 10 | 0.1948835 | [mm]
|  | 100 | 0 |  | Pdef | 67.22438 | [%] |  |  | d | 15 | 0.2580312 | [mm]
| kameny | 128 | 0 | 0 | [5 empty] | d | 30 | 0.4779147 | [mm]
|  | 181 | 0 |  | Charakteristická čísla |  |  |  |  | d | 50 | 0.7724472 | [mm]
| balvany | 256 | 0 | 0 | CU | 4.69895 | [-] |  |  | d | 60 | 0.9157479 | [mm]
|  | 362 | 0 |  | CC | 1.279823 | [-] |  |  | d | 85 | 1.569827 | [mm]
|  | 512 | 0 | [6 empty] | d | 90 | 2.066303 | [mm]
|  | 724 | 0
|  | 1024 | 0 |  | Vzorek je: | písčitý stejnozrnný špatně zrněný
jíl a prach
písek
štěrk
střední
hrub.
drobný
střední
hrubý
jemný
kameny
balvany
propad P [%]
0,063
2
128
256