## v1_0850_mk1
Start at 8.4.2014 6:34:50
No | f [Hz] | date [dd.mm.yyyy] | time [hh:mm:ss] | ch | range | Rx [ohm] | Xx [ohm]
0 | 8000 | 2014-04-08 | 6:35 | 0 | 1 | 346.1 | -3.2
1 | 8000 | 2014-04-08 | 6:35 | 1 | 1 | 339.8 | -3.1
2 | 8000 | 2014-04-08 | 6:35 | 2 | 1 | 389.8 | -3.1
3 | 8000 | 2014-04-08 | 6:35 | 3 | 1 | 500.6 | -5
4 | 8000 | 2014-04-08 | 6:35 | 4 | 1 | 453.8 | -4.7
5 | 8000 | 2014-04-08 | 6:35 | 5 | 1 | 727.8 | -9.8
6 | 8000 | 2014-04-08 | 6:35 | 6 | 1 | 697 | -8.1
7 | 8000 | 2014-04-08 | 6:35 | 0 | 1 | 346.3 | -3.4
8 | 8000 | 2014-04-08 | 6:35 | 1 | 1 | 340.1 | -3.1
9 | 8000 | 2014-04-08 | 6:35 | 2 | 1 | 390.6 | -3.7
10 | 8000 | 2014-04-08 | 6:35 | 3 | 1 | 500.7 | -6.3
11 | 8000 | 2014-04-08 | 6:35 | 4 | 1 | 453.3 | -4.7
12 | 8000 | 2014-04-08 | 6:35 | 5 | 1 | 728.3 | -8.9
13 | 8000 | 2014-04-08 | 6:35 | 6 | 1 | 697.2 | -8.5
14 | 8000 | 2014-04-08 | 6:35 | 0 | 1 | 346.3 | -3.5
15 | 8000 | 2014-04-08 | 6:35 | 1 | 1 | 339.7 | -3.6
16 | 8000 | 2014-04-08 | 6:35 | 2 | 1 | 390.3 | -4.1
17 | 8000 | 2014-04-08 | 6:35 | 3 | 1 | 500.6 | -6.5
18 | 8000 | 2014-04-08 | 6:35 | 4 | 1 | 453.4 | -4.9
19 | 8000 | 2014-04-08 | 6:35 | 5 | 1 | 727.6 | -8.2
20 | 8000 | 2014-04-08 | 6:35 | 6 | 1 | 697.5 | -7.1
21 | 8000 | 2014-04-08 | 6:35 | 0 | 1 | 346.2 | -3.3
22 | 8000 | 2014-04-08 | 6:35 | 1 | 1 | 340 | -3.2
23 | 8000 | 2014-04-08 | 6:35 | 2 | 1 | 390.4 | -3.5
24 | 8000 | 2014-04-08 | 6:35 | 3 | 1 | 500.1 | -5.7
25 | 8000 | 2014-04-08 | 6:35 | 4 | 1 | 453.7 | -4.3
26 | 8000 | 2014-04-08 | 6:35 | 5 | 1 | 729.1 | -9.3
27 | 8000 | 2014-04-08 | 6:35 | 6 | 1 | 697.1 | -9.6
28 | 8000 | 2014-04-08 | 6:35 | 0 | 1 | 346.4 | -3.5
29 | 8000 | 2014-04-08 | 6:35 | 1 | 1 | 340 | -3.5
30 | 8000 | 2014-04-08 | 6:35 | 2 | 1 | 390.1 | -4.1
31 | 8000 | 2014-04-08 | 6:35 | 3 | 1 | 500.4 | -6.3
32 | 8000 | 2014-04-08 | 6:35 | 4 | 1 | 453.5 | -5
33 | 8000 | 2014-04-08 | 6:35 | 5 | 1 | 729.8 | -8.5
34 | 8000 | 2014-04-08 | 6:35 | 6 | 1 | 698 | -9

## v1_0850_mk2
Start at 8.4.2014 7:31:42
No | f [Hz] | date [dd.mm.yyyy] | time [hh:mm:ss] | ch | range | Rx [ohm] | Xx [ohm]
0 | 8000 | 2014-04-08 | 7:32 | 0 | 1 | 390.1 | -3.6
1 | 8000 | 2014-04-08 | 7:32 | 1 | 1 | 360.7 | -3.7
2 | 8000 | 2014-04-08 | 7:32 | 2 | 1 | 366.7 | -3.5
3 | 8000 | 2014-04-08 | 7:32 | 3 | 1 | 559 | -7.7
4 | 8000 | 2014-04-08 | 7:32 | 4 | 1 | 609.2 | -7.9
5 | 8000 | 2014-04-08 | 7:32 | 5 | 2 | 1494.4 | -29.5
6 | 8000 | 2014-04-08 | 7:32 | 6 | 2 | 2167.7 | -53.4
7 | 8000 | 2014-04-08 | 7:32 | 0 | 1 | 390.2 | -3.8
8 | 8000 | 2014-04-08 | 7:32 | 1 | 1 | 360.9 | -3.9
9 | 8000 | 2014-04-08 | 7:32 | 2 | 1 | 366.3 | -3.9
10 | 8000 | 2014-04-08 | 7:32 | 3 | 1 | 559.1 | -7.6
11 | 8000 | 2014-04-08 | 7:32 | 4 | 1 | 609.1 | -7.7
12 | 8000 | 2014-04-08 | 7:32 | 5 | 2 | 1494.2 | -30
13 | 8000 | 2014-04-08 | 7:32 | 6 | 2 | 2163.1 | -53.7
14 | 8000 | 2014-04-08 | 7:32 | 0 | 1 | 390.3 | -3.7
15 | 8000 | 2014-04-08 | 7:32 | 1 | 1 | 360.9 | -3.7
16 | 8000 | 2014-04-08 | 7:32 | 2 | 1 | 366.6 | -3.8
17 | 8000 | 2014-04-08 | 7:32 | 3 | 1 | 559.3 | -7.3
18 | 8000 | 2014-04-08 | 7:32 | 4 | 1 | 609.6 | -8.2
19 | 8000 | 2014-04-08 | 7:32 | 5 | 2 | 1493.6 | -30
20 | 8000 | 2014-04-08 | 7:32 | 6 | 2 | 2164.9 | -53.7
21 | 8000 | 2014-04-08 | 7:32 | 0 | 1 | 390 | -3.7
22 | 8000 | 2014-04-08 | 7:32 | 1 | 1 | 361.2 | -3.3
23 | 8000 | 2014-04-08 | 7:32 | 2 | 1 | 366.9 | -3.8
24 | 8000 | 2014-04-08 | 7:32 | 3 | 1 | 558.3 | -7.5
25 | 8000 | 2014-04-08 | 7:32 | 4 | 1 | 608.7 | -6.8
26 | 8000 | 2014-04-08 | 7:32 | 5 | 2 | 1493.9 | -30.1
27 | 8000 | 2014-04-08 | 7:32 | 6 | 2 | 2169.2 | -55.6
28 | 8000 | 2014-04-08 | 7:32 | 0 | 1 | 390 | -3.6
29 | 8000 | 2014-04-08 | 7:32 | 1 | 1 | 361.1 | -3.3
30 | 8000 | 2014-04-08 | 7:32 | 2 | 1 | 366.4 | -3.5
31 | 8000 | 2014-04-08 | 7:32 | 3 | 1 | 558.7 | -6.6
32 | 8000 | 2014-04-08 | 7:32 | 4 | 1 | 609.8 | -7.5
33 | 8000 | 2014-04-08 | 7:32 | 5 | 2 | 1493.7 | -29.1
34 | 8000 | 2014-04-08 | 7:32 | 6 | 2 | 2166.2 | -55.2

## v1_0840_mk3
Start at 9.4.2014 6:28:19
No | f [Hz] | date [dd.mm.yyyy] | time [hh:mm:ss] | ch | range | Rx [ohm] | Xx [ohm]
0 | 8000 | 2014-04-09 | 6:28 | 0 | 1 | 407 | -3.7
1 | 8000 | 2014-04-09 | 6:28 | 1 | 1 | 394.6 | -4.3
2 | 8000 | 2014-04-09 | 6:28 | 2 | 1 | 592 | -6.7
3 | 8000 | 2014-04-09 | 6:28 | 3 | 2 | 1242.4 | -24
4 | 8000 | 2014-04-09 | 6:28 | 4 | 2 | 1843.7 | -39.9
5 | 8000 | 2014-04-09 | 6:28 | 5 | 2 | 3470.9 | -102.4
6 | 8000 | 2014-04-09 | 6:28 | 6 | 2 | 4274.2 | -143
7 | 8000 | 2014-04-09 | 6:28 | 0 | 1 | 407 | -3.6
8 | 8000 | 2014-04-09 | 6:28 | 1 | 1 | 395 | -4.1
9 | 8000 | 2014-04-09 | 6:28 | 2 | 1 | 591.9 | -5.5
10 | 8000 | 2014-04-09 | 6:28 | 3 | 2 | 1241.8 | -22.4
11 | 8000 | 2014-04-09 | 6:28 | 4 | 2 | 1843 | -38
12 | 8000 | 2014-04-09 | 6:28 | 5 | 2 | 3474.3 | -98.6
13 | 8000 | 2014-04-09 | 6:28 | 6 | 2 | 4272.3 | -140.2
14 | 8000 | 2014-04-09 | 6:28 | 0 | 1 | 406.9 | -3.7
15 | 8000 | 2014-04-09 | 6:28 | 1 | 1 | 394.4 | -4.3
16 | 8000 | 2014-04-09 | 6:28 | 2 | 1 | 591.7 | -7.1
17 | 8000 | 2014-04-09 | 6:28 | 3 | 2 | 1241.8 | -24.2
18 | 8000 | 2014-04-09 | 6:28 | 4 | 2 | 1843.1 | -41.2
19 | 8000 | 2014-04-09 | 6:28 | 5 | 2 | 3469.1 | -100.3
20 | 8000 | 2014-04-09 | 6:29 | 6 | 2 | 4276.9 | -141.7
21 | 8000 | 2014-04-09 | 6:29 | 0 | 1 | 406.5 | -3.8
22 | 8000 | 2014-04-09 | 6:29 | 1 | 1 | 395 | -3.8
23 | 8000 | 2014-04-09 | 6:29 | 2 | 1 | 592.7 | -7.5
24 | 8000 | 2014-04-09 | 6:29 | 3 | 2 | 1241.6 | -22.5
25 | 8000 | 2014-04-09 | 6:29 | 4 | 2 | 1841.8 | -38.5
26 | 8000 | 2014-04-09 | 6:29 | 5 | 2 | 3465.7 | -103
27 | 8000 | 2014-04-09 | 6:29 | 6 | 2 | 4278.6 | -130.3
28 | 8000 | 2014-04-09 | 6:29 | 0 | 1 | 407.1 | -3.9
29 | 8000 | 2014-04-09 | 6:29 | 1 | 1 | 394.8 | -4.4
30 | 8000 | 2014-04-09 | 6:29 | 2 | 1 | 591.5 | -6.9
31 | 8000 | 2014-04-09 | 6:29 | 3 | 2 | 1242.1 | -24.5
32 | 8000 | 2014-04-09 | 6:29 | 4 | 2 | 1841.5 | -39.1
33 | 8000 | 2014-04-09 | 6:29 | 5 | 2 | 3468.2 | -95.6
34 | 8000 | 2014-04-09 | 6:29 | 6 | 2 | 4276.4 | -132.7

## v1_0900_mk4
Start at 11.4.2014 6:48:18
No | f [Hz] | date [dd.mm.yyyy] | time [hh:mm:ss] | ch | range | Rx [ohm] | Xx [ohm]
0 | 8000 | 2014-04-11 | 6:48 | 0 | 1 | 398.9 | -3.7
1 | 8000 | 2014-04-11 | 6:48 | 1 | 1 | 404.7 | -4.5
2 | 8000 | 2014-04-11 | 6:48 | 2 | 1 | 569.6 | -6.2
3 | 8000 | 2014-04-11 | 6:48 | 3 | 2 | 1148.9 | -19.6
4 | 8000 | 2014-04-11 | 6:48 | 4 | 2 | 1517.3 | -33.4
5 | 8000 | 2014-04-11 | 6:48 | 5 | 2 | 2951.5 | -82
6 | 8000 | 2014-04-11 | 6:48 | 6 | 2 | 3553.8 | -107.5
7 | 8000 | 2014-04-11 | 6:48 | 0 | 1 | 398.7 | -3.5
8 | 8000 | 2014-04-11 | 6:48 | 1 | 1 | 404.1 | -4.5
9 | 8000 | 2014-04-11 | 6:48 | 2 | 1 | 569.2 | -6.3
10 | 8000 | 2014-04-11 | 6:48 | 3 | 2 | 1148.5 | -18.6
11 | 8000 | 2014-04-11 | 6:48 | 4 | 2 | 1517.3 | -29.3
12 | 8000 | 2014-04-11 | 6:48 | 5 | 2 | 2950.4 | -75.8
13 | 8000 | 2014-04-11 | 6:48 | 6 | 2 | 3554.9 | -103.4
14 | 8000 | 2014-04-11 | 6:48 | 0 | 1 | 398 | -3.4
15 | 8000 | 2014-04-11 | 6:48 | 1 | 1 | 404.5 | -4.4
16 | 8000 | 2014-04-11 | 6:48 | 2 | 1 | 569.5 | -7.4
17 | 8000 | 2014-04-11 | 6:48 | 3 | 2 | 1148.9 | -18.4
18 | 8000 | 2014-04-11 | 6:48 | 4 | 2 | 1516 | -30.3
19 | 8000 | 2014-04-11 | 6:48 | 5 | 2 | 2948.6 | -80.2
20 | 8000 | 2014-04-11 | 6:48 | 6 | 2 | 3555.8 | -101.3
21 | 8000 | 2014-04-11 | 6:48 | 0 | 1 | 398 | -3.6
22 | 8000 | 2014-04-11 | 6:49 | 1 | 1 | 404.4 | -4
23 | 8000 | 2014-04-11 | 6:49 | 2 | 1 | 569.5 | -7.8
24 | 8000 | 2014-04-11 | 6:49 | 3 | 2 | 1148.6 | -18.4
25 | 8000 | 2014-04-11 | 6:49 | 4 | 2 | 1516.2 | -30.2
26 | 8000 | 2014-04-11 | 6:49 | 5 | 2 | 2950.3 | -78.7
27 | 8000 | 2014-04-11 | 6:49 | 6 | 2 | 3555.6 | -101
28 | 8000 | 2014-04-11 | 6:49 | 0 | 1 | 398 | -3.4
29 | 8000 | 2014-04-11 | 6:49 | 1 | 1 | 404.5 | -4.1
30 | 8000 | 2014-04-11 | 6:49 | 2 | 1 | 569.5 | -7.4
31 | 8000 | 2014-04-11 | 6:49 | 3 | 2 | 1148.9 | -19.1
32 | 8000 | 2014-04-11 | 6:49 | 4 | 2 | 1515.6 | -30
33 | 8000 | 2014-04-11 | 6:49 | 5 | 2 | 2950.3 | -83.2
34 | 8000 | 2014-04-11 | 6:49 | 6 | 2 | 3556.6 | -107.9

## v1_1000_mk5
Start at 11.4.2014 7:37:49
No | f [Hz] | date [dd.mm.yyyy] | time [hh:mm:ss] | ch | range | Rx [ohm] | Xx [ohm]
0 | 8000 | 2014-04-11 | 7:38 | 0 | 1 | 618.3 | -6.5
1 | 8000 | 2014-04-11 | 7:38 | 1 | 2 | 901.8 | -12
2 | 8000 | 2014-04-11 | 7:38 | 2 | 2 | 1406.6 | -27.9
3 | 8000 | 2014-04-11 | 7:38 | 3 | 2 | 2477.5 | -56.7
4 | 8000 | 2014-04-11 | 7:38 | 4 | 2 | 2690.1 | -63.5
5 | 8000 | 2014-04-11 | 7:38 | 5 | 2 | 4387.2 | -140.5
6 | 8000 | 2014-04-11 | 7:38 | 6 | 2 | 4795.2 | -162.3
7 | 8000 | 2014-04-11 | 7:38 | 0 | 1 | 618.3 | -7.1
8 | 8000 | 2014-04-11 | 7:38 | 1 | 2 | 901.7 | -12.2
9 | 8000 | 2014-04-11 | 7:38 | 2 | 2 | 1406.4 | -27.6
10 | 8000 | 2014-04-11 | 7:38 | 3 | 2 | 2477.6 | -58.9
11 | 8000 | 2014-04-11 | 7:38 | 4 | 2 | 2687.5 | -68.4
12 | 8000 | 2014-04-11 | 7:38 | 5 | 2 | 4391.3 | -134.6
13 | 8000 | 2014-04-11 | 7:38 | 6 | 2 | 4784.8 | -160.5
14 | 8000 | 2014-04-11 | 7:38 | 0 | 1 | 618.5 | -6.3
15 | 8000 | 2014-04-11 | 7:38 | 1 | 2 | 901.7 | -11.7
16 | 8000 | 2014-04-11 | 7:38 | 2 | 2 | 1406.7 | -27.5
17 | 8000 | 2014-04-11 | 7:38 | 3 | 2 | 2481 | -54.4
18 | 8000 | 2014-04-11 | 7:38 | 4 | 2 | 2688.3 | -64.2
19 | 8000 | 2014-04-11 | 7:38 | 5 | 2 | 4382.2 | -133.3
20 | 8000 | 2014-04-11 | 7:38 | 6 | 2 | 4791.5 | -159.3
21 | 8000 | 2014-04-11 | 7:38 | 0 | 1 | 617.6 | -6.6
22 | 8000 | 2014-04-11 | 7:38 | 1 | 2 | 902 | -12.1
23 | 8000 | 2014-04-11 | 7:38 | 2 | 2 | 1406.6 | -26.1
24 | 8000 | 2014-04-11 | 7:38 | 3 | 2 | 2475.8 | -55.4
25 | 8000 | 2014-04-11 | 7:38 | 4 | 2 | 2686.4 | -62.8
26 | 8000 | 2014-04-11 | 7:38 | 5 | 2 | 4384 | -125.9
27 | 8000 | 2014-04-11 | 7:38 | 6 | 2 | 4781.2 | -161.2
28 | 8000 | 2014-04-11 | 7:38 | 0 | 1 | 618.1 | -7.2
29 | 8000 | 2014-04-11 | 7:38 | 1 | 2 | 901.9 | -12
30 | 8000 | 2014-04-11 | 7:38 | 2 | 2 | 1406.4 | -27.9
31 | 8000 | 2014-04-11 | 7:38 | 3 | 2 | 2477.9 | -61.2
32 | 8000 | 2014-04-11 | 7:38 | 4 | 2 | 2685.9 | -66.9
33 | 8000 | 2014-04-11 | 7:38 | 5 | 2 | 4387 | -134.7
34 | 8000 | 2014-04-11 | 7:38 | 6 | 2 | 4783 | -158.9

## v1_1015_mk6
Start at 14.4.2014 7:56:18
No | f [Hz] | date [dd.mm.yyyy] | time [hh:mm:ss] | ch | range | Rx [ohm] | Xx [ohm]
0 | 8000 | 2014-04-14 | 7:56 | 0 | 1 | 630.4 | -5.5
1 | 8000 | 2014-04-14 | 7:56 | 1 | 1 | 783.5 | -9.8
2 | 8000 | 2014-04-14 | 7:56 | 2 | 2 | 1271.6 | -21.7
3 | 8000 | 2014-04-14 | 7:56 | 3 | 2 | 2231.9 | -49.2
4 | 8000 | 2014-04-14 | 7:56 | 4 | 2 | 2338.1 | -52.6
5 | 8000 | 2014-04-14 | 7:56 | 5 | 2 | 3801.6 | -105.1
6 | 8000 | 2014-04-14 | 7:56 | 6 | 2 | 4072.4 | -127
7 | 8000 | 2014-04-14 | 7:56 | 0 | 1 | 630.3 | -6.6
8 | 8000 | 2014-04-14 | 7:56 | 1 | 1 | 782.6 | -7.5
9 | 8000 | 2014-04-14 | 7:56 | 2 | 2 | 1272.1 | -20.8
10 | 8000 | 2014-04-14 | 7:56 | 3 | 2 | 2233.7 | -50
11 | 8000 | 2014-04-14 | 7:56 | 4 | 2 | 2337.1 | -53.7
12 | 8000 | 2014-04-14 | 7:56 | 5 | 2 | 3794 | -110.4
13 | 8000 | 2014-04-14 | 7:56 | 6 | 2 | 4067.5 | -129.5
14 | 8000 | 2014-04-14 | 7:56 | 0 | 1 | 631.6 | -6
15 | 8000 | 2014-04-14 | 7:56 | 1 | 1 | 783 | -11.1
16 | 8000 | 2014-04-14 | 7:56 | 2 | 2 | 1271.4 | -21
17 | 8000 | 2014-04-14 | 7:56 | 3 | 2 | 2231.5 | -48.5
18 | 8000 | 2014-04-14 | 7:56 | 4 | 2 | 2336.3 | -53.5
19 | 8000 | 2014-04-14 | 7:56 | 5 | 2 | 3801.7 | -110.6
20 | 8000 | 2014-04-14 | 7:56 | 6 | 2 | 4033.6 | -110.7
21 | 8000 | 2014-04-14 | 7:56 | 0 | 1 | 631 | -6.5
22 | 8000 | 2014-04-14 | 7:57 | 1 | 1 | 783.6 | -11.4
23 | 8000 | 2014-04-14 | 7:57 | 2 | 2 | 1271.7 | -19.7
24 | 8000 | 2014-04-14 | 7:57 | 3 | 2 | 2232.2 | -48.5
25 | 8000 | 2014-04-14 | 7:57 | 4 | 2 | 2337.3 | -51.4
26 | 8000 | 2014-04-14 | 7:57 | 5 | 2 | 3794.3 | -105.5
27 | 8000 | 2014-04-14 | 7:57 | 6 | 2 | 4070.7 | -123.9
28 | 8000 | 2014-04-14 | 7:57 | 0 | 1 | 631.6 | -7
29 | 8000 | 2014-04-14 | 7:57 | 1 | 1 | 782 | -10.6
30 | 8000 | 2014-04-14 | 7:57 | 2 | 2 | 1272.5 | -21.4
31 | 8000 | 2014-04-14 | 7:57 | 3 | 2 | 2234.7 | -49.8
32 | 8000 | 2014-04-14 | 7:57 | 4 | 2 | 2335.7 | -54.8
33 | 8000 | 2014-04-14 | 7:57 | 5 | 2 | 3796.5 | -116.5
34 | 8000 | 2014-04-14 | 7:57 | 6 | 2 | 4079.2 | -133.9

## v1_1430_mk7
Start at 14.4.2014 12:12:32
No | f [Hz] | date [dd.mm.yyyy] | time [hh:mm:ss] | ch | range | Rx [ohm] | Xx [ohm]
0 | 8000 | 2014-04-14 | 12:13 | 0 | 2 | 1279 | -16.9
1 | 8000 | 2014-04-14 | 12:13 | 1 | 2 | 1659.6 | -26.1
2 | 8000 | 2014-04-14 | 12:13 | 2 | 2 | 2021.1 | -38.1
3 | 8000 | 2014-04-14 | 12:13 | 3 | 2 | 3025.6 | -74.7
4 | 8000 | 2014-04-14 | 12:13 | 4 | 2 | 2940.1 | -73.6
5 | 8000 | 2014-04-14 | 12:13 | 5 | 2 | 4544.2 | -139.6
6 | 8000 | 2014-04-14 | 12:13 | 6 | 2 | 4475.9 | -148.7
7 | 8000 | 2014-04-14 | 12:13 | 0 | 2 | 1280.3 | -18.3
8 | 8000 | 2014-04-14 | 12:13 | 1 | 2 | 1659.1 | -28.6
9 | 8000 | 2014-04-14 | 12:13 | 2 | 2 | 2020.8 | -42
10 | 8000 | 2014-04-14 | 12:13 | 3 | 2 | 3025.7 | -80.1
11 | 8000 | 2014-04-14 | 12:13 | 4 | 2 | 2937.6 | -72.7
12 | 8000 | 2014-04-14 | 12:13 | 5 | 2 | 4543.5 | -135.5
13 | 8000 | 2014-04-14 | 12:13 | 6 | 2 | 4476.5 | -148.5
14 | 8000 | 2014-04-14 | 12:13 | 0 | 2 | 1279.5 | -18.8
15 | 8000 | 2014-04-14 | 12:13 | 1 | 2 | 1658.9 | -29.2
16 | 8000 | 2014-04-14 | 12:13 | 2 | 2 | 2020.8 | -42.1
17 | 8000 | 2014-04-14 | 12:13 | 3 | 2 | 3024.5 | -74.8
18 | 8000 | 2014-04-14 | 12:13 | 4 | 2 | 2937.9 | -67.6
19 | 8000 | 2014-04-14 | 12:13 | 5 | 2 | 4550.4 | -138.7
20 | 8000 | 2014-04-14 | 12:13 | 6 | 2 | 4477.6 | -143.1
21 | 8000 | 2014-04-14 | 12:13 | 0 | 2 | 1279.4 | -18.2
22 | 8000 | 2014-04-14 | 12:13 | 1 | 2 | 1658.2 | -29.4
23 | 8000 | 2014-04-14 | 12:13 | 2 | 2 | 2022.5 | -40.8
24 | 8000 | 2014-04-14 | 12:13 | 3 | 2 | 3024.6 | -77.6
25 | 8000 | 2014-04-14 | 12:13 | 4 | 2 | 2939.2 | -76.2
26 | 8000 | 2014-04-14 | 12:13 | 5 | 2 | 4549 | -140
27 | 8000 | 2014-04-14 | 12:13 | 6 | 2 | 4476 | -139.4
28 | 8000 | 2014-04-14 | 12:13 | 0 | 2 | 1279.6 | -16.9
29 | 8000 | 2014-04-14 | 12:13 | 1 | 2 | 1659.1 | -27.6
30 | 8000 | 2014-04-14 | 12:13 | 2 | 2 | 2021.8 | -42
31 | 8000 | 2014-04-14 | 12:13 | 3 | 2 | 3026.1 | -76
32 | 8000 | 2014-04-14 | 12:13 | 4 | 2 | 2939.1 | -74
33 | 8000 | 2014-04-14 | 12:13 | 5 | 2 | 4552.1 | -149.2
34 | 8000 | 2014-04-14 | 12:13 | 6 | 2 | 4476.2 | -142.7

## v1_1700_mk8
Start at 14.4.2014 15:35:11
No | f [Hz] | date [dd.mm.yyyy] | time [hh:mm:ss] | ch | range | Rx [ohm] | Xx [ohm]
0 | 8000 | 2014-04-14 | 15:35 | 0 | 2 | 1890.4 | -30.8
1 | 8000 | 2014-04-14 | 15:35 | 1 | 2 | 2077.3 | -38.9
2 | 8000 | 2014-04-14 | 15:35 | 2 | 2 | 2300.7 | -51.8
3 | 8000 | 2014-04-14 | 15:35 | 3 | 2 | 3097.7 | -75.7
4 | 8000 | 2014-04-14 | 15:35 | 4 | 2 | 2977.3 | -70.1
5 | 8000 | 2014-04-14 | 15:35 | 5 | 2 | 4543.6 | -139.2
6 | 8000 | 2014-04-14 | 15:35 | 6 | 2 | 4535.3 | -145.1
7 | 8000 | 2014-04-14 | 15:35 | 0 | 2 | 1889.5 | -29.3
8 | 8000 | 2014-04-14 | 15:35 | 1 | 2 | 2077.1 | -40
9 | 8000 | 2014-04-14 | 15:35 | 2 | 2 | 2305.6 | -50.9
10 | 8000 | 2014-04-14 | 15:35 | 3 | 2 | 3095.3 | -72.9
11 | 8000 | 2014-04-14 | 15:35 | 4 | 2 | 2975.3 | -72.6
12 | 8000 | 2014-04-14 | 15:35 | 5 | 2 | 4545 | -135.7
13 | 8000 | 2014-04-14 | 15:35 | 6 | 2 | 4531.7 | -140.6
14 | 8000 | 2014-04-14 | 15:35 | 0 | 2 | 1889.6 | -30
15 | 8000 | 2014-04-14 | 15:35 | 1 | 2 | 2076.3 | -42.7
16 | 8000 | 2014-04-14 | 15:35 | 2 | 2 | 2306.5 | -50.3
17 | 8000 | 2014-04-14 | 15:35 | 3 | 2 | 3098.3 | -79.6
18 | 8000 | 2014-04-14 | 15:35 | 4 | 2 | 2977.2 | -77.8
19 | 8000 | 2014-04-14 | 15:35 | 5 | 2 | 4544.7 | -144
20 | 8000 | 2014-04-14 | 15:35 | 6 | 2 | 4528.3 | -145.4
21 | 8000 | 2014-04-14 | 15:35 | 0 | 2 | 1890.2 | -29.5
22 | 8000 | 2014-04-14 | 15:35 | 1 | 2 | 2076.8 | -40.7
23 | 8000 | 2014-04-14 | 15:35 | 2 | 2 | 2304.1 | -52.6
24 | 8000 | 2014-04-14 | 15:35 | 3 | 2 | 3098.8 | -78
25 | 8000 | 2014-04-14 | 15:35 | 4 | 2 | 2973.9 | -72.1
26 | 8000 | 2014-04-14 | 15:35 | 5 | 2 | 4540.5 | -136.7
27 | 8000 | 2014-04-14 | 15:35 | 6 | 2 | 4533.9 | -137.9
28 | 8000 | 2014-04-14 | 15:35 | 0 | 2 | 1890.7 | -28.5
29 | 8000 | 2014-04-14 | 15:35 | 1 | 2 | 2077.1 | -36.3
30 | 8000 | 2014-04-14 | 15:35 | 2 | 2 | 2306.1 | -47.4
31 | 8000 | 2014-04-14 | 15:35 | 3 | 2 | 3095 | -75.3
32 | 8000 | 2014-04-14 | 15:35 | 4 | 2 | 2976 | -72.4
33 | 8000 | 2014-04-14 | 15:35 | 5 | 2 | 4546.2 | -145.8
34 | 8000 | 2014-04-14 | 15:35 | 6 | 2 | 4541.4 | -150.7

## v1_0800_mk9
Start at 15.4.2014 5:45:25
No | f [Hz] | date [dd.mm.yyyy] | time [hh:mm:ss] | ch | range | Rx [ohm] | Xx [ohm]
0 | 8000 | 2014-04-15 | 5:45 | 0 | 2 | 2558.1 | -46.3
1 | 8000 | 2014-04-15 | 5:45 | 1 | 2 | 2351.4 | -46.7
2 | 8000 | 2014-04-15 | 5:45 | 2 | 2 | 2521.7 | -56.9
3 | 8000 | 2014-04-15 | 5:45 | 3 | 2 | 3494.6 | -92.5
4 | 8000 | 2014-04-15 | 5:45 | 4 | 2 | 3198.5 | -82.9
5 | 8000 | 2014-04-15 | 5:45 | 5 | 2 | 4883.7 | -160.8
6 | 8000 | 2014-04-15 | 5:45 | 6 | 2 | 4990.2 | -166.6
7 | 8000 | 2014-04-15 | 5:45 | 0 | 2 | 2557.2 | -46.7
8 | 8000 | 2014-04-15 | 5:46 | 1 | 2 | 2353.9 | -48.1
9 | 8000 | 2014-04-15 | 5:46 | 2 | 2 | 2519.9 | -57.7
10 | 8000 | 2014-04-15 | 5:46 | 3 | 2 | 3488.1 | -91.7
11 | 8000 | 2014-04-15 | 5:46 | 4 | 2 | 3198.3 | -86.6
12 | 8000 | 2014-04-15 | 5:46 | 5 | 2 | 4888.9 | -162.8
13 | 8000 | 2014-04-15 | 5:46 | 6 | 2 | 4985.3 | -174.2
14 | 8000 | 2014-04-15 | 5:46 | 0 | 2 | 2558.2 | -47.8
15 | 8000 | 2014-04-15 | 5:46 | 1 | 2 | 2351.3 | -49.5
16 | 8000 | 2014-04-15 | 5:46 | 2 | 2 | 2522.2 | -57.6
17 | 8000 | 2014-04-15 | 5:46 | 3 | 2 | 3486.3 | -89.9
18 | 8000 | 2014-04-15 | 5:46 | 4 | 2 | 3188.3 | -80.8
19 | 8000 | 2014-04-15 | 5:46 | 5 | 2 | 4888 | -160.2
20 | 8000 | 2014-04-15 | 5:46 | 6 | 2 | 4991.8 | -174.3
21 | 8000 | 2014-04-15 | 5:46 | 0 | 2 | 2558 | -44.4
22 | 8000 | 2014-04-15 | 5:46 | 1 | 2 | 2353.2 | -44.7
23 | 8000 | 2014-04-15 | 5:46 | 2 | 2 | 2519.1 | -53.6
24 | 8000 | 2014-04-15 | 5:46 | 3 | 2 | 3488 | -93
25 | 8000 | 2014-04-15 | 5:46 | 4 | 2 | 3193.5 | -80.5
26 | 8000 | 2014-04-15 | 5:46 | 5 | 2 | 4882.8 | -164
27 | 8000 | 2014-04-15 | 5:46 | 6 | 2 | 4987.2 | -176.4
28 | 8000 | 2014-04-15 | 5:46 | 0 | 2 | 2557.9 | -46.8
29 | 8000 | 2014-04-15 | 5:46 | 1 | 2 | 2353.3 | -50.3
30 | 8000 | 2014-04-15 | 5:46 | 2 | 2 | 2518.7 | -55.3
31 | 8000 | 2014-04-15 | 5:46 | 3 | 2 | 3491.8 | -91.1
32 | 8000 | 2014-04-15 | 5:46 | 4 | 2 | 3199.1 | -77.7
33 | 8000 | 2014-04-15 | 5:46 | 5 | 2 | 4886.3 | -159.5
34 | 8000 | 2014-04-15 | 5:46 | 6 | 2 | 4986.4 | -174.2

## v1_0810_mk10
Start at 22.4.2014 5:49:15
No | f [Hz] | date [dd.mm.yyyy] | time [hh:mm:ss] | ch | range | Rx [ohm] | Xx [ohm]
0 | 8000 | 2014-04-22 | 5:49 | 0 | 2 | 2492.5 | -45.8
1 | 8000 | 2014-04-22 | 5:49 | 1 | 2 | 2196.2 | -40.7
2 | 8000 | 2014-04-22 | 5:49 | 2 | 2 | 2368.2 | -50.4
3 | 8000 | 2014-04-22 | 5:49 | 3 | 2 | 3276.9 | -89.7
4 | 8000 | 2014-04-22 | 5:49 | 4 | 2 | 2941.2 | -76.2
5 | 8000 | 2014-04-22 | 5:49 | 5 | 2 | 4686.6 | -165.6
6 | 8000 | 2014-04-22 | 5:49 | 6 | 2 | 4930.4 | -176.6
7 | 8000 | 2014-04-22 | 5:49 | 0 | 2 | 2489.8 | -44
8 | 8000 | 2014-04-22 | 5:49 | 1 | 2 | 2195.4 | -44.9
9 | 8000 | 2014-04-22 | 5:49 | 2 | 2 | 2367.3 | -52.5
10 | 8000 | 2014-04-22 | 5:49 | 3 | 2 | 3276.7 | -90.6
11 | 8000 | 2014-04-22 | 5:49 | 4 | 2 | 2942 | -78
12 | 8000 | 2014-04-22 | 5:49 | 5 | 2 | 4672.3 | -154.5
13 | 8000 | 2014-04-22 | 5:49 | 6 | 2 | 4931.2 | -163.7
14 | 8000 | 2014-04-22 | 5:49 | 0 | 2 | 2492 | -45.2
15 | 8000 | 2014-04-22 | 5:49 | 1 | 2 | 2194.1 | -43.8
16 | 8000 | 2014-04-22 | 5:49 | 2 | 2 | 2366.9 | -53.8
17 | 8000 | 2014-04-22 | 5:49 | 3 | 2 | 3274.1 | -84.1
18 | 8000 | 2014-04-22 | 5:49 | 4 | 2 | 2939.7 | -72.3
19 | 8000 | 2014-04-22 | 5:49 | 5 | 2 | 4684 | -165.5
20 | 8000 | 2014-04-22 | 5:49 | 6 | 2 | 4937.6 | -179.2
21 | 8000 | 2014-04-22 | 5:49 | 0 | 2 | 2493.4 | -46.5
22 | 8000 | 2014-04-22 | 5:49 | 1 | 2 | 2195.4 | -42.2
23 | 8000 | 2014-04-22 | 5:49 | 2 | 2 | 2368.6 | -52.4
24 | 8000 | 2014-04-22 | 5:49 | 3 | 2 | 3276.2 | -86.5
25 | 8000 | 2014-04-22 | 5:49 | 4 | 2 | 2940.8 | -73.5
26 | 8000 | 2014-04-22 | 5:49 | 5 | 2 | 4678.7 | -145.8
27 | 8000 | 2014-04-22 | 5:49 | 6 | 2 | 4935.4 | -165.2
28 | 8000 | 2014-04-22 | 5:50 | 0 | 2 | 2492.1 | -45.6
29 | 8000 | 2014-04-22 | 5:50 | 1 | 2 | 2194.4 | -43.6
30 | 8000 | 2014-04-22 | 5:50 | 2 | 2 | 2368 | -50.5
31 | 8000 | 2014-04-22 | 5:50 | 3 | 2 | 3276 | -84
32 | 8000 | 2014-04-22 | 5:50 | 4 | 2 | 2940 | -72.1
33 | 8000 | 2014-04-22 | 5:50 | 5 | 2 | 4683.7 | -168
34 | 8000 | 2014-04-22 | 5:50 | 6 | 2 | 4938.1 | -176.9

## v1_1500_mk11
Start at 22.4.2014 12:38:22
No | f [Hz] | date [dd.mm.yyyy] | time [hh:mm:ss] | ch | range | Rx [ohm] | Xx [ohm]
0 | 8000 | 2014-04-22 | 12:38 | 0 | 2 | 2438.1 | -44.8
1 | 8000 | 2014-04-22 | 12:38 | 1 | 2 | 2140.2 | -42.1
2 | 8000 | 2014-04-22 | 12:38 | 2 | 2 | 2158.4 | -47.1
3 | 8000 | 2014-04-22 | 12:38 | 3 | 2 | 2927.2 | -76.8
4 | 8000 | 2014-04-22 | 12:38 | 4 | 2 | 2917.7 | -72.7
5 | 8000 | 2014-04-22 | 12:38 | 5 | 2 | 4433.6 | -137
6 | 8000 | 2014-04-22 | 12:38 | 6 | 2 | 4494 | -145.1
7 | 8000 | 2014-04-22 | 12:38 | 0 | 2 | 2434.6 | -40.9
8 | 8000 | 2014-04-22 | 12:38 | 1 | 2 | 2141.8 | -38.7
9 | 8000 | 2014-04-22 | 12:38 | 2 | 2 | 2159.3 | -42.5
10 | 8000 | 2014-04-22 | 12:38 | 3 | 2 | 2920.5 | -72.7
11 | 8000 | 2014-04-22 | 12:38 | 4 | 2 | 2922.2 | -74.1
12 | 8000 | 2014-04-22 | 12:38 | 5 | 2 | 4436.1 | -143.1
13 | 8000 | 2014-04-22 | 12:38 | 6 | 2 | 4486.9 | -156.1
14 | 8000 | 2014-04-22 | 12:39 | 0 | 2 | 2436.8 | -44.8
15 | 8000 | 2014-04-22 | 12:39 | 1 | 2 | 2141.2 | -42.2
16 | 8000 | 2014-04-22 | 12:39 | 2 | 2 | 2158.2 | -46.4
17 | 8000 | 2014-04-22 | 12:39 | 3 | 2 | 2919.6 | -75.1
18 | 8000 | 2014-04-22 | 12:39 | 4 | 2 | 2917.5 | -69.7
19 | 8000 | 2014-04-22 | 12:39 | 5 | 2 | 4437.1 | -144.1
20 | 8000 | 2014-04-22 | 12:39 | 6 | 2 | 4483.8 | -142.8
21 | 8000 | 2014-04-22 | 12:39 | 0 | 2 | 2437.7 | -45.6
22 | 8000 | 2014-04-22 | 12:39 | 1 | 2 | 2141.2 | -42
23 | 8000 | 2014-04-22 | 12:39 | 2 | 2 | 2159.1 | -44.7
24 | 8000 | 2014-04-22 | 12:39 | 3 | 2 | 2919 | -73.1
25 | 8000 | 2014-04-22 | 12:39 | 4 | 2 | 2917.4 | -74.3
26 | 8000 | 2014-04-22 | 12:39 | 5 | 2 | 4434.1 | -144.7
27 | 8000 | 2014-04-22 | 12:39 | 6 | 2 | 4486.4 | -148.6
28 | 8000 | 2014-04-22 | 12:39 | 0 | 2 | 2436.9 | -43.9
29 | 8000 | 2014-04-22 | 12:39 | 1 | 2 | 2141.3 | -42.5
30 | 8000 | 2014-04-22 | 12:39 | 2 | 2 | 2158.6 | -45.9
31 | 8000 | 2014-04-22 | 12:39 | 3 | 2 | 2922.4 | -74.6
32 | 8000 | 2014-04-22 | 12:39 | 4 | 2 | 2918.8 | -69.7
33 | 8000 | 2014-04-22 | 12:39 | 5 | 2 | 4436.3 | -134.3
34 | 8000 | 2014-04-22 | 12:39 | 6 | 2 | 4493.5 | -149.6

## v1_1200_mk12
Start at 23.4.2014 9:49:28
No | f [Hz] | date [dd.mm.yyyy] | time [hh:mm:ss] | ch | range | Rx [ohm] | Xx [ohm]
0 | 8000 | 2014-04-23 | 9:49 | 0 | 2 | 2520.8 | -46.3
1 | 8000 | 2014-04-23 | 9:49 | 1 | 2 | 2268.6 | -42.5
2 | 8000 | 2014-04-23 | 9:49 | 2 | 2 | 2419.1 | -49.2
3 | 8000 | 2014-04-23 | 9:50 | 3 | 2 | 3243 | -83.7
4 | 8000 | 2014-04-23 | 9:50 | 4 | 2 | 2974.7 | -75.3
5 | 8000 | 2014-04-23 | 9:50 | 5 | 2 | 4289.7 | -124.1
6 | 8000 | 2014-04-23 | 9:50 | 6 | 2 | 4435.1 | -145.3
7 | 8000 | 2014-04-23 | 9:50 | 0 | 2 | 2520.2 | -45.9
8 | 8000 | 2014-04-23 | 9:50 | 1 | 2 | 2269.3 | -47.1
9 | 8000 | 2014-04-23 | 9:50 | 2 | 2 | 2419.7 | -56
10 | 8000 | 2014-04-23 | 9:50 | 3 | 2 | 3244.6 | -86.7
11 | 8000 | 2014-04-23 | 9:50 | 4 | 2 | 2974.5 | -76.9
12 | 8000 | 2014-04-23 | 9:50 | 5 | 2 | 4281.4 | -139.2
13 | 8000 | 2014-04-23 | 9:50 | 6 | 2 | 4427.6 | -145.9
14 | 8000 | 2014-04-23 | 9:50 | 0 | 2 | 2518.8 | -47.2
15 | 8000 | 2014-04-23 | 9:50 | 1 | 2 | 2267.6 | -46.8
16 | 8000 | 2014-04-23 | 9:50 | 2 | 2 | 2422.8 | -55.6
17 | 8000 | 2014-04-23 | 9:50 | 3 | 2 | 3244.8 | -88.2
18 | 8000 | 2014-04-23 | 9:50 | 4 | 2 | 2971.9 | -72.1
19 | 8000 | 2014-04-23 | 9:50 | 5 | 2 | 4284.4 | -122.3
20 | 8000 | 2014-04-23 | 9:50 | 6 | 2 | 4421.8 | -144.3
21 | 8000 | 2014-04-23 | 9:50 | 0 | 2 | 2520 | -45.7
22 | 8000 | 2014-04-23 | 9:50 | 1 | 2 | 2269.4 | -45.9
23 | 8000 | 2014-04-23 | 9:50 | 2 | 2 | 2421.5 | -53
24 | 8000 | 2014-04-23 | 9:50 | 3 | 2 | 3243.1 | -88.2
25 | 8000 | 2014-04-23 | 9:50 | 4 | 2 | 2973 | -77.8
26 | 8000 | 2014-04-23 | 9:50 | 5 | 2 | 4281.1 | -131.1
27 | 8000 | 2014-04-23 | 9:50 | 6 | 2 | 4423.8 | -149.2
28 | 8000 | 2014-04-23 | 9:50 | 0 | 2 | 2519.3 | -44.9
29 | 8000 | 2014-04-23 | 9:50 | 1 | 2 | 2268.5 | -46.6
30 | 8000 | 2014-04-23 | 9:50 | 2 | 2 | 2420.1 | -54.7
31 | 8000 | 2014-04-23 | 9:50 | 3 | 2 | 3242.2 | -86.2
32 | 8000 | 2014-04-23 | 9:50 | 4 | 2 | 2970.7 | -78.1
33 | 8000 | 2014-04-23 | 9:50 | 5 | 2 | 4283.8 | -130.4
34 | 8000 | 2014-04-23 | 9:50 | 6 | 2 | 4424.8 | -145.7

## vzorek 1
| Rx [ohm] | [7 empty] | Rx [ohm] | [7 empty] | Rx [ohm] | [7 empty] | Rx [ohm] | [7 empty] | Rx [ohm] | [7 empty] | Rx [ohm] | [7 empty] | Rx [ohm] | [7 empty] | Rx [ohm] | [7 empty] | Rx [ohm] | [7 empty] | Rx [ohm] | [7 empty] | Rx [ohm] | [7 empty] | Rx [ohm] | [6 empty] | Rx [ohm] nezasolený
| kanál 0 | kanál 1 | kanál 2 | kanál 3 | kanál 4 | kanál 5 | kanál 6 |  | kanál 0 | kanál 1 | kanál 2 | kanál 3 | kanál 4 | kanál 5 | kanál 6 |  | kanál 0 | kanál 1 | kanál 2 | kanál 3 | kanál 4 | kanál 5 | kanál 6 |  | kanál 0 | kanál 1 | kanál 2 | kanál 3 | kanál 4 | kanál 5 | kanál 6 |  | kanál 0 | kanál 1 | kanál 2 | kanál 3 | kanál 4 | kanál 5 | kanál 6 |  | kanál 0 | kanál 1 | kanál 2 | kanál 3 | kanál 4 | kanál 5 | kanál 6 |  | kanál 0 | kanál 1 | kanál 2 | kanál 3 | kanál 4 | kanál 5 | kanál 6 |  | kanál 0 | kanál 1 | kanál 2 | kanál 3 | kanál 4 | kanál 5 | kanál 6 |  | kanál 0 | kanál 1 | kanál 2 | kanál 3 | kanál 4 | kanál 5 | kanál 6 |  | kanál 0 | kanál 1 | kanál 2 | kanál 3 | kanál 4 | kanál 5 | kanál 6 |  | kanál 0 | kanál 1 | kanál 2 | kanál 3 | kanál 4 | kanál 5 | kanál 6 |  | kanál 0 | kanál 1 | kanál 2 | kanál 3 | kanál 4 | kanál 5 | kanál 6 | kanál 0 | kanál 1 | kanál 2 | kanál 3 | kanál 4 | kanál 5 | kanál 6 |  | ROZDÍL PRŮM. REZISTANCÍ R [Ω] : (nezasolevý stav - odsolovaný stav) | [6 empty] | Vzorek 1 | Prům. hodnoty rezistance R [Ω]
0 | 346.1 | 339.8 | 389.8 | 500.6 | 453.8 | 727.8 | 697 | 0 | 390.1 | 360.7 | 366.7 | 559 | 609.2 | 1494.4 | 2167.7 | 0 | 407 | 394.6 | 592 | 1242.4 | 1843.7 | 3470.9 | 4274.2 | 0 | 398.9 | 404.7 | 569.6 | 1148.9 | 1517.3 | 2951.5 | 3553.8 | 0 | 618.3 | 901.8 | 1406.6 | 2477.5 | 2690.1 | 4387.2 | 4795.2 | 0 | 630.4 | 783.5 | 1271.6 | 2231.9 | 2338.1 | 3801.6 | 4072.4 | 0 | 1279 | 1659.6 | 2021.1 | 3025.6 | 2940.1 | 4544.2 | 4475.9 | 0 | 1890.4 | 2077.3 | 2300.7 | 3097.7 | 2977.3 | 4543.6 | 4535.3 | 0 | 2558.1 | 2351.4 | 2521.7 | 3494.6 | 3198.5 | 4883.7 | 4990.2 | 0 | 2492.5 | 2196.2 | 2368.2 | 3276.9 | 2941.2 | 4686.6 | 4930.4 | 0 | 2438.1 | 2140.2 | 2158.4 | 2927.2 | 2917.7 | 4433.6 | 4494 | 0 | 2520.8 | 2268.6 | 2419.1 | 3243 | 2974.7 | 4289.7 | 4435.1 | 2425.7 | 2606.1 | 3054.8 | 3810.7 | 3923.7 | 5805.2 | 6759.6 |  | kanál 0 | kanál 1 | kanál 2 | kanál 3 | kanál 4 | kanál 5 | kanál 6 | stav | Kanál 0 | Kanál 1 | Kanál 2 | Kanál 3 | Kanál 4 | Kanál 5 | Kanál 6
1 | 346.3 | 340.1 | 390.6 | 500.7 | 453.3 | 728.3 | 697.2 | 1 | 390.2 | 360.9 | 366.3 | 559.1 | 609.1 | 1494.2 | 2163.1 | 1 | 407 | 395 | 591.9 | 1241.8 | 1843 | 3474.3 | 4272.3 | 1 | 398.7 | 404.1 | 569.2 | 1148.5 | 1517.3 | 2950.4 | 3554.9 | 1 | 618.3 | 901.7 | 1406.4 | 2477.6 | 2687.5 | 4391.3 | 4784.8 | 1 | 630.3 | 782.6 | 1272.1 | 2233.7 | 2337.1 | 3794 | 4067.5 | 1 | 1280.3 | 1659.1 | 2020.8 | 3025.7 | 2937.6 | 4543.5 | 4476.5 | 1 | 1889.5 | 2077.1 | 2305.6 | 3095.3 | 2975.3 | 4545 | 4531.7 | 1 | 2557.2 | 2353.9 | 2519.9 | 3488.1 | 3198.3 | 4888.9 | 4985.3 | 1 | 2489.8 | 2195.4 | 2367.3 | 3276.7 | 2942 | 4672.3 | 4931.2 | 1 | 2434.6 | 2141.8 | 2159.3 | 2920.5 | 2922.2 | 4436.1 | 4486.9 | 1 | 2520.2 | 2269.3 | 2419.7 | 3244.6 | 2974.5 | 4281.4 | 4427.6 | 2426 | 2610.3 | 3057.5 | 3808.9 | 3921.4 | 5807 | 6763.9 | vzorek 1 | -93.62 | 339.28 | 634.16 | 565.9 | 949.8 | 1520.8 | 2336.64 | Nezasolený | 2426.2 | 2607.96 | 3054.8 | 3809.44 | 3922.76 | 5804.88 | 6763.26
2 | 346.3 | 339.7 | 390.3 | 500.6 | 453.4 | 727.6 | 697.5 | 2 | 390.3 | 360.9 | 366.6 | 559.3 | 609.6 | 1493.6 | 2164.9 | 2 | 406.9 | 394.4 | 591.7 | 1241.8 | 1843.1 | 3469.1 | 4276.9 | 2 | 398 | 404.5 | 569.5 | 1148.9 | 1516 | 2948.6 | 3555.8 | 2 | 618.5 | 901.7 | 1406.7 | 2481 | 2688.3 | 4382.2 | 4791.5 | 2 | 631.6 | 783 | 1271.4 | 2231.5 | 2336.3 | 3801.7 | 4033.6 | 2 | 1279.5 | 1658.9 | 2020.8 | 3024.5 | 2937.9 | 4550.4 | 4477.6 | 2 | 1889.6 | 2076.3 | 2306.5 | 3098.3 | 2977.2 | 4544.7 | 4528.3 | 2 | 2558.2 | 2351.3 | 2522.2 | 3486.3 | 3188.3 | 4888 | 4991.8 | 2 | 2492 | 2194.1 | 2366.9 | 3274.1 | 2939.7 | 4684 | 4937.6 | 2 | 2436.8 | 2141.2 | 2158.2 | 2919.6 | 2917.5 | 4437.1 | 4483.8 | 2 | 2518.8 | 2267.6 | 2422.8 | 3244.8 | 2971.9 | 4284.4 | 4421.8 | 2426.3 | 2607.9 | 3057.3 | 3810.1 | 3924.9 | 5808.5 | 6746.6 | vzorek 2 | -454.1 | -244.8 | -234.96 | -289.9 | 85.34 | 570.62 | 1640.58 | Zasolený | 346.26 | 339.92 | 390.24 | 500.48 | 453.54 | 728.52 | 697.36
3 | 346.2 | 340 | 390.4 | 500.1 | 453.7 | 729.1 | 697.1 | 3 | 390 | 361.2 | 366.9 | 558.3 | 608.7 | 1493.9 | 2169.2 | 3 | 406.5 | 395 | 592.7 | 1241.6 | 1841.8 | 3465.7 | 4278.6 | 3 | 398 | 404.4 | 569.5 | 1148.6 | 1516.2 | 2950.3 | 3555.6 | 3 | 617.6 | 902 | 1406.6 | 2475.8 | 2686.4 | 4384 | 4781.2 | 3 | 631 | 783.6 | 1271.7 | 2232.2 | 2337.3 | 3794.3 | 4070.7 | 3 | 1279.4 | 1658.2 | 2022.5 | 3024.6 | 2939.2 | 4549 | 4476 | 3 | 1890.2 | 2076.8 | 2304.1 | 3098.8 | 2973.9 | 4540.5 | 4533.9 | 3 | 2558 | 2353.2 | 2519.1 | 3488 | 3193.5 | 4882.8 | 4987.2 | 3 | 2493.4 | 2195.4 | 2368.6 | 3276.2 | 2940.8 | 4678.7 | 4935.4 | 3 | 2437.7 | 2141.2 | 2159.1 | 2919 | 2917.4 | 4434.1 | 4486.4 | 3 | 2520 | 2269.4 | 2421.5 | 3243.1 | 2973 | 4281.1 | 4423.8 | 2426.5 | 2609.3 | 3051.7 | 3809.1 | 3924 | 5805.4 | 6781 | vzorek 3 | -111.62 | -128.2 | -226.62 | -335.16 | -407.64 | -250.5 | 776.2 | Změna [%] | -85.7283 | -86.96606 | -87.22535 | -86.86211 | -88.43824 | -87.44987 | -89.689
4 | 346.4 | 340 | 390.1 | 500.4 | 453.5 | 729.8 | 698 | 4 | 390 | 361.1 | 366.4 | 558.7 | 609.8 | 1493.7 | 2166.2 | 4 | 407.1 | 394.8 | 591.5 | 1242.1 | 1841.5 | 3468.2 | 4276.4 | 4 | 398 | 404.5 | 569.5 | 1148.9 | 1515.6 | 2950.3 | 3556.6 | 4 | 618.1 | 901.9 | 1406.4 | 2477.9 | 2685.9 | 4387 | 4783 | 4 | 631.6 | 782 | 1272.5 | 2234.7 | 2335.7 | 3796.5 | 4079.2 | 4 | 1279.6 | 1659.1 | 2021.8 | 3026.1 | 2939.1 | 4552.1 | 4476.2 | 4 | 1890.7 | 2077.1 | 2306.1 | 3095 | 2976 | 4546.2 | 4541.4 | 4 | 2557.9 | 2353.3 | 2518.7 | 3491.8 | 3199.1 | 4886.3 | 4986.4 | 4 | 2492.1 | 2194.4 | 2368 | 3276 | 2940 | 4683.7 | 4938.1 | 4 | 2436.9 | 2141.3 | 2158.6 | 2922.4 | 2918.8 | 4436.3 | 4493.5 | 4 | 2519.3 | 2268.5 | 2420.1 | 3242.2 | 2970.7 | 4283.8 | 4424.8 | 2426.5 | 2606.2 | 3052.7 | 3808.4 | 3919.8 | 5798.3 | 6765.2 | h | -0.01875 | -0.01575 | -0.01275 | -0.00975 | -0.00675 | -0.00375 | -0.00075
průměr | 346.26 | 339.92 | 390.24 | 500.48 | 453.54 | 728.52 | 697.36 | průměr | 390.12 | 360.96 | 366.58 | 558.88 | 609.28 | 1493.96 | 2166.22 | průměr | 406.9 | 394.76 | 591.96 | 1241.94 | 1842.62 | 3469.64 | 4275.68 | průměr | 398.32 | 404.44 | 569.46 | 1148.76 | 1516.48 | 2950.22 | 3555.34 | průměr | 618.16 | 901.82 | 1406.54 | 2477.96 | 2687.64 | 4386.34 | 4787.14 | průměr | 630.98 | 782.94 | 1271.86 | 2232.8 | 2336.9 | 3797.62 | 4064.68 | průměr | 1279.56 | 1658.98 | 2021.4 | 3025.3 | 2938.78 | 4547.84 | 4476.44 | průměr | 1890.08 | 2076.92 | 2304.6 | 3097.02 | 2975.94 | 4544 | 4534.12 | průměr | 2557.88 | 2352.62 | 2520.32 | 3489.76 | 3195.54 | 4885.94 | 4988.18 | průměr | 2491.96 | 2195.1 | 2367.8 | 3275.98 | 2940.74 | 4681.06 | 4934.54 | průměr | 2436.82 | 2141.14 | 2158.72 | 2921.74 | 2918.72 | 4435.44 | 4488.92 | průměr | 2519.82 | 2268.68 | 2420.64 | 3243.54 | 2972.96 | 4284.08 | 4426.62 | 2426.2 | 2607.96 | 3054.8 | 3809.44 | 3922.76 | 5804.88 | 6763.26
rezistance R
[111 empty] | kanál [č.] | Průměrná hloubka [mm] | Průměrná hloubka [m] | nezasolený | odsolený
[111 empty] | 6 | 0.75 | -0.00075 | 6763.26 | 4426.62
[111 empty] | 5 | 3.75 | -0.00375 | 5804.88 | 4284.08
[111 empty] | 4 | 6.75 | -0.00675 | 3922.76 | 2972.96
[111 empty] | 3 | 9.75 | -0.00975 | 3809.44 | 3243.54
[111 empty] | 2 | 12.75 | -0.01275 | 3054.8 | 2420.64
[111 empty] | 1 | 15.75 | -0.01575 | 2607.96 | 2268.68
[111 empty] | 0 | 18.75 | -0.01875 | 2426.2 | 2519.82
Vzorek 1 | Prům. hodnoty rezistance R [Ω] | [6 empty] | Vzorek 1 | Prům. hodnoty rezistance R [Ω] | [6 empty] | Vzorek 1 | Prům. hodnoty rezistance R [Ω] | [14 empty] | Vzorek 1 | Prům. hodnoty rezistance R [Ω] | [14 empty] | Vzorek 1 | Prům. hodnoty rezistance R [Ω] | [6 empty] | Vzorek 1 | Prům. hodnoty rezistance R [Ω] | [6 empty] | Vzorek 1 | Prům. hodnoty rezistance R [Ω] | [14 empty] | Vzorek 1 | Prům. hodnoty rezistance R [Ω]
stav | Kanál 0 | Kanál 1 | Kanál 2 | Kanál 3 | Kanál 4 | Kanál 5 | Kanál 6 | stav | Kanál 0 | Kanál 1 | Kanál 2 | Kanál 3 | Kanál 4 | Kanál 5 | Kanál 6 | stav | Kanál 0 | Kanál 1 | Kanál 2 | Kanál 3 | Kanál 4 | Kanál 5 | Kanál 6 | [8 empty] | stav | Kanál 0 | Kanál 1 | Kanál 2 | Kanál 3 | Kanál 4 | Kanál 5 | Kanál 6 | [8 empty] | stav | Kanál 0 | Kanál 1 | Kanál 2 | Kanál 3 | Kanál 4 | Kanál 5 | Kanál 6 | stav | Kanál 0 | Kanál 1 | Kanál 2 | Kanál 3 | Kanál 4 | Kanál 5 | Kanál 6 | stav | Kanál 0 | Kanál 1 | Kanál 2 | Kanál 3 | Kanál 4 | Kanál 5 | Kanál 6 | [8 empty] | stav | Kanál 0 | Kanál 1 | Kanál 2 | Kanál 3 | Kanál 4 | Kanál 5 | Kanál 6 | [11 empty] | vymývání 8 / nezasolený
Zasolený | 346.26 | 339.92 | 390.24 | 500.48 | 453.54 | 728.52 | 697.36 | Vymývání 1 | 390.12 | 360.96 | 366.58 | 558.88 | 609.28 | 1493.96 | 2166.22 | Vymývání 2 | 406.9 | 394.76 | 591.96 | 1241.94 | 1842.62 | 3469.64 | 4275.68 | [8 empty] | Vymývání 3 | 618.16 | 901.82 | 1406.54 | 2477.96 | 2687.64 | 4386.34 | 4787.14 | [8 empty] | Vymývání 4 | 1279.56 | 1658.98 | 2021.4 | 3025.3 | 2938.78 | 4547.84 | 4476.44 | Vymývání 5 | 1890.08 | 2076.92 | 2304.6 | 3097.02 | 2975.94 | 4544 | 4534.12 | Vymývání 6 | 2557.88 | 2352.62 | 2520.32 | 3489.76 | 3195.54 | 4885.94 | 4988.18 | [8 empty] | Vymývání 7 | 2436.82 | 2141.14 | 2158.72 | 2921.74 | 2918.72 | 4435.44 | 4488.92
Vymývání 1 | 390.12 | 360.96 | 366.58 | 558.88 | 609.28 | 1493.96 | 2166.22 | Vymývání 2 | 406.9 | 394.76 | 591.96 | 1241.94 | 1842.62 | 3469.64 | 4275.68 | Vymývání 3 | 618.16 | 901.82 | 1406.54 | 2477.96 | 2687.64 | 4386.34 | 4787.14 | [8 empty] | Vymývání 4 | 1279.56 | 1658.98 | 2021.4 | 3025.3 | 2938.78 | 4547.84 | 4476.44 | [8 empty] | Vymývání 5 | 1890.08 | 2076.92 | 2304.6 | 3097.02 | 2975.94 | 4544 | 4534.12 | Vymývání 6 | 2557.88 | 2352.62 | 2520.32 | 3489.76 | 3195.54 | 4885.94 | 4988.18 | Vymývání 7 | 2436.82 | 2141.14 | 2158.72 | 2921.74 | 2918.72 | 4435.44 | 4488.92 | [8 empty] | Vymývání 8 | 2519.82 | 2268.68 | 2420.64 | 3243.54 | 2972.96 | 4284.08 | 4426.62
Změna [%] | 12.66678 | 6.189692 | -6.062936 | 11.6688 | 34.33876 | 105.0678 | 210.6315 | Změna [%] | 4.301241 | 9.363918 | 61.4818 | 122.2194 | 202.4258 | 132.2445 | 97.37977 | Změna [%] | 51.91939 | 128.4477 | 137.6073 | 99.52333 | 45.8597 | 26.42061 | 11.96207 | [8 empty] | Změna [%] | 106.995 | 83.9591 | 43.71436 | 22.08833 | 9.344257 | 3.681885 | -6.490305 | [8 empty] | Změna [%] | 47.71328 | 25.19259 | 14.01009 | 2.370674 | 1.26447 | -0.08443569 | 1.288524 | Změna [%] | 35.33184 | 13.27446 | 9.36041 | 12.68122 | 7.379181 | 7.525088 | 10.01429 | Změna [%] | -4.732826 | -8.989127 | -14.34738 | -16.27676 | -8.662699 | -9.220334 | -10.00886 | [8 empty] | Změna [%] | 3.406078 | 5.95664 | 12.13312 | 11.01398 | 1.858349 | -3.412514 | -1.387862
nezasolený/ vymývání 8

## vzorek 1 průběh
Rx [ohm]
| kanál 0 | kanál 1 | kanál 2 | kanál 3 | kanál 4 | kanál 5 | kanál 6
0 | 346.26 | 339.92 | 390.24 | 500.48 | 453.54 | 728.52 | 697.36 | 0 | litru | zasolený
1 | 390.12 | 360.96 | 366.58 | 558.88 | 609.28 | 1493.96 | 2166.22 | 0.5 | litru | vymývání
2 | 406.9 | 394.76 | 591.96 | 1241.94 | 1842.62 | 3469.64 | 4275.68 | 1 | litru | vymývání
3 | 618.16 | 901.82 | 1406.54 | 2477.96 | 2687.64 | 4386.34 | 4787.14 | 1.5 | litru | vymývání
4 | 1279.56 | 1658.98 | 2021.4 | 3025.3 | 2938.78 | 4547.84 | 4476.44 | 2 | litru | vymývání
5 | 1890.08 | 2076.92 | 2304.6 | 3097.02 | 2975.94 | 4544 | 4534.12 | 2.5 | litru | vymývání
6 | 2557.88 | 2352.62 | 2520.32 | 3489.76 | 3195.54 | 4885.94 | 4988.18 | 3 | litru | vymývání
7 | 2436.82 | 2141.14 | 2158.72 | 2921.74 | 2918.72 | 4435.44 | 4488.92 | 3.5 | litru | vymývání
8 | 2519.82 | 2268.68 | 2420.64 | 3243.54 | 2972.96 | 4284.08 | 4426.62 | 4 | litru | vymývání