## v3_0905_mk1
Start at 8.4.2014 6:45:07
No | f [Hz] | date [dd.mm.yyyy] | time [hh:mm:ss] | ch | range | Rx [ohm] | Xx [ohm]
0 | 8000 | 2014-04-08 | 6:45 | 0 | 1 | 567.6 | -6.7
1 | 8000 | 2014-04-08 | 6:45 | 1 | 1 | 402.3 | -5.2
2 | 8000 | 2014-04-08 | 6:45 | 2 | 1 | 340.6 | -4.8
3 | 8000 | 2014-04-08 | 6:45 | 3 | 1 | 282.7 | -4.1
4 | 8000 | 2014-04-08 | 6:45 | 4 | 1 | 264.2 | -4.7
5 | 8000 | 2014-04-08 | 6:45 | 5 | 1 | 278.4 | -5.7
6 | 8000 | 2014-04-08 | 6:45 | 6 | 1 | 303.7 | -5.5
7 | 8000 | 2014-04-08 | 6:45 | 0 | 1 | 567.4 | -8.1
8 | 8000 | 2014-04-08 | 6:45 | 1 | 1 | 402 | -5.7
9 | 8000 | 2014-04-08 | 6:45 | 2 | 1 | 340.7 | -5
10 | 8000 | 2014-04-08 | 6:45 | 3 | 1 | 282.6 | -3.9
11 | 8000 | 2014-04-08 | 6:45 | 4 | 1 | 264.2 | -4.3
12 | 8000 | 2014-04-08 | 6:45 | 5 | 1 | 278.4 | -5.3
13 | 8000 | 2014-04-08 | 6:45 | 6 | 1 | 303.6 | -5.1
14 | 8000 | 2014-04-08 | 6:45 | 0 | 1 | 567.7 | -7.5
15 | 8000 | 2014-04-08 | 6:45 | 1 | 1 | 402.1 | -5.4
16 | 8000 | 2014-04-08 | 6:45 | 2 | 1 | 340.3 | -5
17 | 8000 | 2014-04-08 | 6:45 | 3 | 1 | 282.5 | -3.8
18 | 8000 | 2014-04-08 | 6:45 | 4 | 1 | 264.1 | -4.1
19 | 8000 | 2014-04-08 | 6:45 | 5 | 1 | 278.4 | -5.5
20 | 8000 | 2014-04-08 | 6:45 | 6 | 1 | 303.5 | -5.4
21 | 8000 | 2014-04-08 | 6:45 | 0 | 1 | 566.7 | -7.2
22 | 8000 | 2014-04-08 | 6:45 | 1 | 1 | 402.1 | -4.7
23 | 8000 | 2014-04-08 | 6:45 | 2 | 1 | 340.8 | -4.8
24 | 8000 | 2014-04-08 | 6:45 | 3 | 1 | 282.7 | -4.1
25 | 8000 | 2014-04-08 | 6:45 | 4 | 1 | 264.1 | -4.4
26 | 8000 | 2014-04-08 | 6:45 | 5 | 1 | 278.6 | -5.7
27 | 8000 | 2014-04-08 | 6:45 | 6 | 1 | 303.8 | -5.8
28 | 8000 | 2014-04-08 | 6:45 | 0 | 1 | 566.7 | -6.6
29 | 8000 | 2014-04-08 | 6:45 | 1 | 1 | 402.4 | -5.3
30 | 8000 | 2014-04-08 | 6:45 | 2 | 1 | 340.8 | -5.4
31 | 8000 | 2014-04-08 | 6:45 | 3 | 1 | 282.4 | -4.3
32 | 8000 | 2014-04-08 | 6:45 | 4 | 1 | 264.4 | -4.3
33 | 8000 | 2014-04-08 | 6:45 | 5 | 1 | 278.7 | -5.8
34 | 8000 | 2014-04-08 | 6:45 | 6 | 1 | 303.5 | -5.6

## v3_1130_mk2
Start at 8.4.2014 9:06:52
No | f [Hz] | date [dd.mm.yyyy] | time [hh:mm:ss] | ch | range | Rx [ohm] | Xx [ohm]
0 | 8000 | 2014-04-08 | 9:07 | 0 | 1 | 525.9 | -6.6
1 | 8000 | 2014-04-08 | 9:07 | 1 | 1 | 280.8 | -3.7
2 | 8000 | 2014-04-08 | 9:07 | 2 | 1 | 231.6 | -3.7
3 | 8000 | 2014-04-08 | 9:07 | 3 | 1 | 235.6 | -3.6
4 | 8000 | 2014-04-08 | 9:07 | 4 | 1 | 296.7 | -5.5
5 | 8000 | 2014-04-08 | 9:07 | 5 | 1 | 460.1 | -11.7
6 | 8000 | 2014-04-08 | 9:07 | 6 | 2 | 914.5 | -36.9
7 | 8000 | 2014-04-08 | 9:07 | 0 | 1 | 526.1 | -7.2
8 | 8000 | 2014-04-08 | 9:07 | 1 | 1 | 280.9 | -3.7
9 | 8000 | 2014-04-08 | 9:07 | 2 | 1 | 231.7 | -3.4
10 | 8000 | 2014-04-08 | 9:07 | 3 | 1 | 235.7 | -3.7
11 | 8000 | 2014-04-08 | 9:07 | 4 | 1 | 296.8 | -5.9
12 | 8000 | 2014-04-08 | 9:07 | 5 | 1 | 459.4 | -12.3
13 | 8000 | 2014-04-08 | 9:07 | 6 | 2 | 914.3 | -38.6
14 | 8000 | 2014-04-08 | 9:07 | 0 | 1 | 526.4 | -6.6
15 | 8000 | 2014-04-08 | 9:07 | 1 | 1 | 280.8 | -3.3
16 | 8000 | 2014-04-08 | 9:07 | 2 | 1 | 231.6 | -3
17 | 8000 | 2014-04-08 | 9:07 | 3 | 1 | 235.9 | -3.3
18 | 8000 | 2014-04-08 | 9:07 | 4 | 1 | 297 | -5.6
19 | 8000 | 2014-04-08 | 9:07 | 5 | 1 | 460 | -12.9
20 | 8000 | 2014-04-08 | 9:07 | 6 | 2 | 914.8 | -39
21 | 8000 | 2014-04-08 | 9:07 | 0 | 1 | 526.3 | -7
22 | 8000 | 2014-04-08 | 9:07 | 1 | 1 | 280.9 | -3.9
23 | 8000 | 2014-04-08 | 9:07 | 2 | 1 | 231.5 | -3.5
24 | 8000 | 2014-04-08 | 9:07 | 3 | 1 | 235.7 | -3.5
25 | 8000 | 2014-04-08 | 9:07 | 4 | 1 | 297 | -5.7
26 | 8000 | 2014-04-08 | 9:07 | 5 | 1 | 459.7 | -12.8
27 | 8000 | 2014-04-08 | 9:07 | 6 | 2 | 914.4 | -37.4
28 | 8000 | 2014-04-08 | 9:07 | 0 | 1 | 526.4 | -6.5
29 | 8000 | 2014-04-08 | 9:07 | 1 | 1 | 281 | -3.9
30 | 8000 | 2014-04-08 | 9:07 | 2 | 1 | 231.5 | -3.4
31 | 8000 | 2014-04-08 | 9:07 | 3 | 1 | 235.8 | -3.5
32 | 8000 | 2014-04-08 | 9:07 | 4 | 1 | 297.1 | -5.6
33 | 8000 | 2014-04-08 | 9:07 | 5 | 1 | 459.8 | -12.6
34 | 8000 | 2014-04-08 | 9:07 | 6 | 2 | 914.8 | -38.9

## v3_1130_mk3
Start at 9.4.2014 9:17:26
No | f [Hz] | date [dd.mm.yyyy] | time [hh:mm:ss] | ch | range | Rx [ohm] | Xx [ohm]
0 | 8000 | 2014-04-09 | 9:17 | 0 | 1 | 401.9 | -6
1 | 8000 | 2014-04-09 | 9:17 | 1 | 1 | 228.1 | -2.6
2 | 8000 | 2014-04-09 | 9:17 | 2 | 1 | 273.3 | -4.3
3 | 8000 | 2014-04-09 | 9:17 | 3 | 1 | 464.9 | -11
4 | 8000 | 2014-04-09 | 9:17 | 4 | 1 | 844.5 | -31.9
5 | 8000 | 2014-04-09 | 9:17 | 5 | 2 | 1430.1 | -81.3
6 | 8000 | 2014-04-09 | 9:17 | 6 | 2 | 2126.1 | -141.8
7 | 8000 | 2014-04-09 | 9:17 | 0 | 1 | 401.8 | -6.2
8 | 8000 | 2014-04-09 | 9:18 | 1 | 1 | 228.1 | -3
9 | 8000 | 2014-04-09 | 9:18 | 2 | 1 | 273.4 | -4.5
10 | 8000 | 2014-04-09 | 9:18 | 3 | 1 | 465.3 | -11.2
11 | 8000 | 2014-04-09 | 9:18 | 4 | 1 | 844.5 | -32.7
12 | 8000 | 2014-04-09 | 9:18 | 5 | 2 | 1430.1 | -81.9
13 | 8000 | 2014-04-09 | 9:18 | 6 | 2 | 2126.5 | -141.2
14 | 8000 | 2014-04-09 | 9:18 | 0 | 1 | 401.8 | -6.1
15 | 8000 | 2014-04-09 | 9:18 | 1 | 1 | 228.1 | -2.9
16 | 8000 | 2014-04-09 | 9:18 | 2 | 1 | 273.4 | -4.6
17 | 8000 | 2014-04-09 | 9:18 | 3 | 1 | 465.4 | -11.4
18 | 8000 | 2014-04-09 | 9:18 | 4 | 1 | 842.3 | -34.3
19 | 8000 | 2014-04-09 | 9:18 | 5 | 2 | 1430.2 | -79.8
20 | 8000 | 2014-04-09 | 9:18 | 6 | 2 | 2126.8 | -136.8
21 | 8000 | 2014-04-09 | 9:18 | 0 | 1 | 401.9 | -5.6
22 | 8000 | 2014-04-09 | 9:18 | 1 | 1 | 228.1 | -2.8
23 | 8000 | 2014-04-09 | 9:18 | 2 | 1 | 273.2 | -4.1
24 | 8000 | 2014-04-09 | 9:18 | 3 | 1 | 465 | -10.2
25 | 8000 | 2014-04-09 | 9:18 | 4 | 1 | 844.1 | -32.8
26 | 8000 | 2014-04-09 | 9:18 | 5 | 2 | 1430.8 | -80.3
27 | 8000 | 2014-04-09 | 9:18 | 6 | 2 | 2126.8 | -142
28 | 8000 | 2014-04-09 | 9:18 | 0 | 1 | 401.9 | -6
29 | 8000 | 2014-04-09 | 9:18 | 1 | 1 | 228.1 | -2.7
30 | 8000 | 2014-04-09 | 9:18 | 2 | 1 | 273.3 | -4.2
31 | 8000 | 2014-04-09 | 9:18 | 3 | 1 | 465 | -10.9
32 | 8000 | 2014-04-09 | 9:18 | 4 | 1 | 844.1 | -31.5
33 | 8000 | 2014-04-09 | 9:18 | 5 | 2 | 1430.9 | -81.2
34 | 8000 | 2014-04-09 | 9:18 | 6 | 2 | 2127.2 | -141.1

## v3_0850_mk4
Start at 11.4.2014 6:34:53
No | f [Hz] | date [dd.mm.yyyy] | time [hh:mm:ss] | ch | range | Rx [ohm] | Xx [ohm]
0 | 8000 | 2014-04-11 | 6:35 | 0 | 1 | 368.1 | -5.4
1 | 8000 | 2014-04-11 | 6:35 | 1 | 1 | 237 | -3.2
2 | 8000 | 2014-04-11 | 6:35 | 2 | 1 | 278.1 | -4.8
3 | 8000 | 2014-04-11 | 6:35 | 3 | 1 | 433 | -9.9
4 | 8000 | 2014-04-11 | 6:35 | 4 | 1 | 742.8 | -25.2
5 | 8000 | 2014-04-11 | 6:35 | 5 | 2 | 1110.4 | -55.3
6 | 8000 | 2014-04-11 | 6:35 | 6 | 2 | 1510.3 | -93.5
7 | 8000 | 2014-04-11 | 6:35 | 0 | 1 | 368 | -5.1
8 | 8000 | 2014-04-11 | 6:35 | 1 | 1 | 237 | -3.2
9 | 8000 | 2014-04-11 | 6:35 | 2 | 1 | 277.9 | -4.8
10 | 8000 | 2014-04-11 | 6:35 | 3 | 1 | 432.9 | -9.5
11 | 8000 | 2014-04-11 | 6:35 | 4 | 1 | 741.7 | -25.3
12 | 8000 | 2014-04-11 | 6:35 | 5 | 2 | 1109.4 | -55.8
13 | 8000 | 2014-04-11 | 6:35 | 6 | 2 | 1510 | -92.3
14 | 8000 | 2014-04-11 | 6:35 | 0 | 1 | 367.9 | -4.9
15 | 8000 | 2014-04-11 | 6:35 | 1 | 1 | 237 | -3.3
16 | 8000 | 2014-04-11 | 6:35 | 2 | 1 | 277.8 | -4.9
17 | 8000 | 2014-04-11 | 6:35 | 3 | 1 | 432.8 | -9.3
18 | 8000 | 2014-04-11 | 6:35 | 4 | 1 | 742.1 | -24.1
19 | 8000 | 2014-04-11 | 6:35 | 5 | 2 | 1109.9 | -55.1
20 | 8000 | 2014-04-11 | 6:35 | 6 | 2 | 1510.7 | -91.2
21 | 8000 | 2014-04-11 | 6:35 | 0 | 1 | 368 | -5.1
22 | 8000 | 2014-04-11 | 6:35 | 1 | 1 | 237 | -3.4
23 | 8000 | 2014-04-11 | 6:35 | 2 | 1 | 277.7 | -4.7
24 | 8000 | 2014-04-11 | 6:35 | 3 | 1 | 432.9 | -8.7
25 | 8000 | 2014-04-11 | 6:35 | 4 | 1 | 742.9 | -24.8
26 | 8000 | 2014-04-11 | 6:35 | 5 | 2 | 1109.3 | -53.4
27 | 8000 | 2014-04-11 | 6:35 | 6 | 2 | 1510.1 | -93.9
28 | 8000 | 2014-04-11 | 6:35 | 0 | 1 | 368 | -5
29 | 8000 | 2014-04-11 | 6:35 | 1 | 1 | 237 | -3.4
30 | 8000 | 2014-04-11 | 6:35 | 2 | 1 | 277.6 | -4.5
31 | 8000 | 2014-04-11 | 6:35 | 3 | 1 | 432.6 | -8.6
32 | 8000 | 2014-04-11 | 6:35 | 4 | 1 | 742.2 | -23.6
33 | 8000 | 2014-04-11 | 6:35 | 5 | 2 | 1108.7 | -53.9
34 | 8000 | 2014-04-11 | 6:35 | 6 | 2 | 1511.2 | -92.9

## v3_1210_mk5
Start at 11.4.2014 9:42:46
No | f [Hz] | date [dd.mm.yyyy] | time [hh:mm:ss] | ch | range | Rx [ohm] | Xx [ohm]
0 | 8000 | 2014-04-11 | 9:43 | 0 | 1 | 340.9 | -4.2
1 | 8000 | 2014-04-11 | 9:43 | 1 | 1 | 311.7 | -4.3
2 | 8000 | 2014-04-11 | 9:43 | 2 | 1 | 563.9 | -14
3 | 8000 | 2014-04-11 | 9:43 | 3 | 2 | 856.9 | -31.4
4 | 8000 | 2014-04-11 | 9:43 | 4 | 2 | 1240.4 | -62.1
5 | 8000 | 2014-04-11 | 9:43 | 5 | 2 | 1744.9 | -111.2
6 | 8000 | 2014-04-11 | 9:43 | 6 | 2 | 2427.8 | -171.3
7 | 8000 | 2014-04-11 | 9:43 | 0 | 1 | 341 | -4.9
8 | 8000 | 2014-04-11 | 9:43 | 1 | 1 | 311.6 | -5
9 | 8000 | 2014-04-11 | 9:43 | 2 | 1 | 564.2 | -14.5
10 | 8000 | 2014-04-11 | 9:43 | 3 | 2 | 856.5 | -31.9
11 | 8000 | 2014-04-11 | 9:43 | 4 | 2 | 1240.5 | -61.4
12 | 8000 | 2014-04-11 | 9:43 | 5 | 2 | 1745.5 | -110.4
13 | 8000 | 2014-04-11 | 9:43 | 6 | 2 | 2426.7 | -173.1
14 | 8000 | 2014-04-11 | 9:43 | 0 | 1 | 340.7 | -4.7
15 | 8000 | 2014-04-11 | 9:43 | 1 | 1 | 311.7 | -4.5
16 | 8000 | 2014-04-11 | 9:43 | 2 | 1 | 564.1 | -14
17 | 8000 | 2014-04-11 | 9:43 | 3 | 2 | 856.6 | -32
18 | 8000 | 2014-04-11 | 9:43 | 4 | 2 | 1241.4 | -63.3
19 | 8000 | 2014-04-11 | 9:43 | 5 | 2 | 1745.5 | -112.7
20 | 8000 | 2014-04-11 | 9:43 | 6 | 2 | 2425.5 | -170.2
21 | 8000 | 2014-04-11 | 9:43 | 0 | 1 | 341 | -4.4
22 | 8000 | 2014-04-11 | 9:43 | 1 | 1 | 311.7 | -4.8
23 | 8000 | 2014-04-11 | 9:43 | 2 | 1 | 563.8 | -14.3
24 | 8000 | 2014-04-11 | 9:43 | 3 | 2 | 857.2 | -31.9
25 | 8000 | 2014-04-11 | 9:43 | 4 | 2 | 1241.4 | -62.5
26 | 8000 | 2014-04-11 | 9:43 | 5 | 2 | 1744.4 | -113.1
27 | 8000 | 2014-04-11 | 9:43 | 6 | 2 | 2425 | -172.1
28 | 8000 | 2014-04-11 | 9:43 | 0 | 1 | 340.7 | -4.4
29 | 8000 | 2014-04-11 | 9:43 | 1 | 1 | 311.7 | -4.6
30 | 8000 | 2014-04-11 | 9:43 | 2 | 1 | 564.2 | -14.7
31 | 8000 | 2014-04-11 | 9:43 | 3 | 2 | 857 | -31.8
32 | 8000 | 2014-04-11 | 9:43 | 4 | 2 | 1241.5 | -62.9
33 | 8000 | 2014-04-11 | 9:43 | 5 | 2 | 1745.1 | -113.3
34 | 8000 | 2014-04-11 | 9:43 | 6 | 2 | 2425.9 | -175.8

## v3_1035_mk6
Start at 14.4.2014 8:14:25
No | f [Hz] | date [dd.mm.yyyy] | time [hh:mm:ss] | ch | range | Rx [ohm] | Xx [ohm]
0 | 8000 | 2014-04-14 | 8:14 | 0 | 1 | 362.3 | -5.3
1 | 8000 | 2014-04-14 | 8:14 | 1 | 1 | 325.8 | -4.9
2 | 8000 | 2014-04-14 | 8:14 | 2 | 1 | 506.3 | -11.8
3 | 8000 | 2014-04-14 | 8:14 | 3 | 1 | 782.6 | -26.6
4 | 8000 | 2014-04-14 | 8:14 | 4 | 2 | 1096.3 | -50.1
5 | 8000 | 2014-04-14 | 8:14 | 5 | 2 | 1429.6 | -80.8
6 | 8000 | 2014-04-14 | 8:14 | 6 | 2 | 1856.8 | -125
7 | 8000 | 2014-04-14 | 8:14 | 0 | 1 | 362.7 | -5.3
8 | 8000 | 2014-04-14 | 8:14 | 1 | 1 | 325.8 | -5.2
9 | 8000 | 2014-04-14 | 8:15 | 2 | 1 | 505.8 | -10.5
10 | 8000 | 2014-04-14 | 8:15 | 3 | 1 | 783.8 | -25.8
11 | 8000 | 2014-04-14 | 8:15 | 4 | 2 | 1096.2 | -49
12 | 8000 | 2014-04-14 | 8:15 | 5 | 2 | 1429.4 | -81.5
13 | 8000 | 2014-04-14 | 8:15 | 6 | 2 | 1857.7 | -127.3
14 | 8000 | 2014-04-14 | 8:15 | 0 | 1 | 362.7 | -5.2
15 | 8000 | 2014-04-14 | 8:15 | 1 | 1 | 325.6 | -5.1
16 | 8000 | 2014-04-14 | 8:15 | 2 | 1 | 505.6 | -10.4
17 | 8000 | 2014-04-14 | 8:15 | 3 | 1 | 784.6 | -25.7
18 | 8000 | 2014-04-14 | 8:15 | 4 | 2 | 1096 | -49
19 | 8000 | 2014-04-14 | 8:15 | 5 | 2 | 1429.3 | -82.1
20 | 8000 | 2014-04-14 | 8:15 | 6 | 2 | 1857.3 | -126.8
21 | 8000 | 2014-04-14 | 8:15 | 0 | 1 | 362.3 | -5
22 | 8000 | 2014-04-14 | 8:15 | 1 | 1 | 326 | -5.1
23 | 8000 | 2014-04-14 | 8:15 | 2 | 1 | 506 | -12.1
24 | 8000 | 2014-04-14 | 8:15 | 3 | 1 | 782.2 | -24.2
25 | 8000 | 2014-04-14 | 8:15 | 4 | 2 | 1095.9 | -48.8
26 | 8000 | 2014-04-14 | 8:15 | 5 | 2 | 1429.5 | -81
27 | 8000 | 2014-04-14 | 8:15 | 6 | 2 | 1857.5 | -125.8
28 | 8000 | 2014-04-14 | 8:15 | 0 | 1 | 362.2 | -4.8
29 | 8000 | 2014-04-14 | 8:15 | 1 | 1 | 325.6 | -4.5
30 | 8000 | 2014-04-14 | 8:15 | 2 | 1 | 505.5 | -10.7
31 | 8000 | 2014-04-14 | 8:15 | 3 | 1 | 784.7 | -25.8
32 | 8000 | 2014-04-14 | 8:15 | 4 | 2 | 1096 | -49
33 | 8000 | 2014-04-14 | 8:15 | 5 | 2 | 1428.4 | -81.5
34 | 8000 | 2014-04-14 | 8:15 | 6 | 2 | 1858.8 | -126.9

## v3_1800_mk7
Start at 14.4.2014 15:39:08
No | f [Hz] | date [dd.mm.yyyy] | time [hh:mm:ss] | ch | range | Rx [ohm] | Xx [ohm]
0 | 8000 | 2014-04-14 | 15:39 | 0 | 1 | 441 | -6.5
1 | 8000 | 2014-04-14 | 15:39 | 1 | 1 | 564.8 | -11.9
2 | 8000 | 2014-04-14 | 15:39 | 2 | 1 | 879 | -30.2
3 | 8000 | 2014-04-14 | 15:39 | 3 | 2 | 1120.2 | -47
4 | 8000 | 2014-04-14 | 15:39 | 4 | 2 | 1502.2 | -85.1
5 | 8000 | 2014-04-14 | 15:39 | 5 | 2 | 2110.3 | -142.3
6 | 8000 | 2014-04-14 | 15:39 | 6 | 2 | 2876.7 | -221.4
7 | 8000 | 2014-04-14 | 15:39 | 0 | 1 | 440.8 | -6.5
8 | 8000 | 2014-04-14 | 15:39 | 1 | 1 | 564.6 | -12.1
9 | 8000 | 2014-04-14 | 15:39 | 2 | 1 | 879.6 | -27.7
10 | 8000 | 2014-04-14 | 15:39 | 3 | 2 | 1120 | -46.6
11 | 8000 | 2014-04-14 | 15:39 | 4 | 2 | 1502.6 | -84.7
12 | 8000 | 2014-04-14 | 15:39 | 5 | 2 | 2110.4 | -141.6
13 | 8000 | 2014-04-14 | 15:39 | 6 | 2 | 2875.2 | -219.2
14 | 8000 | 2014-04-14 | 15:39 | 0 | 1 | 441.1 | -6.7
15 | 8000 | 2014-04-14 | 15:39 | 1 | 1 | 564.4 | -12.7
16 | 8000 | 2014-04-14 | 15:39 | 2 | 1 | 878.7 | -29
17 | 8000 | 2014-04-14 | 15:39 | 3 | 2 | 1120.3 | -47.3
18 | 8000 | 2014-04-14 | 15:39 | 4 | 2 | 1503.1 | -84.5
19 | 8000 | 2014-04-14 | 15:39 | 5 | 2 | 2110 | -139.2
20 | 8000 | 2014-04-14 | 15:39 | 6 | 2 | 2871.6 | -219.5
21 | 8000 | 2014-04-14 | 15:39 | 0 | 1 | 440.7 | -6.3
22 | 8000 | 2014-04-14 | 15:39 | 1 | 1 | 564.7 | -11.7
23 | 8000 | 2014-04-14 | 15:39 | 2 | 2 | 843.4 | -28.2
24 | 8000 | 2014-04-14 | 15:39 | 3 | 2 | 1120.5 | -48.9
25 | 8000 | 2014-04-14 | 15:39 | 4 | 2 | 1502.6 | -87.2
26 | 8000 | 2014-04-14 | 15:39 | 5 | 2 | 2109.4 | -142.7
27 | 8000 | 2014-04-14 | 15:39 | 6 | 2 | 2872.6 | -224.8
28 | 8000 | 2014-04-14 | 15:39 | 0 | 1 | 441.3 | -6.9
29 | 8000 | 2014-04-14 | 15:39 | 1 | 1 | 564.1 | -12.7
30 | 8000 | 2014-04-14 | 15:39 | 2 | 1 | 879.8 | -29.3
31 | 8000 | 2014-04-14 | 15:39 | 3 | 2 | 1120 | -47.8
32 | 8000 | 2014-04-14 | 15:39 | 4 | 2 | 1502.4 | -86.2
33 | 8000 | 2014-04-14 | 15:39 | 5 | 2 | 2108.8 | -142.4
34 | 8000 | 2014-04-14 | 15:39 | 6 | 2 | 2872.7 | -222.2

## v3_0820_mk8
Start at 15.4.2014 6:02:53
No | f [Hz] | date [dd.mm.yyyy] | time [hh:mm:ss] | ch | range | Rx [ohm] | Xx [ohm]
0 | 8000 | 2014-04-15 | 6:03 | 0 | 1 | 603 | -10.8
1 | 8000 | 2014-04-15 | 6:03 | 1 | 1 | 805.8 | -21.8
2 | 8000 | 2014-04-15 | 6:03 | 2 | 2 | 1095.2 | -42.9
3 | 8000 | 2014-04-15 | 6:03 | 3 | 2 | 1361.5 | -67
4 | 8000 | 2014-04-15 | 6:03 | 4 | 2 | 1780.5 | -107.2
5 | 8000 | 2014-04-15 | 6:03 | 5 | 2 | 2361 | -164
6 | 8000 | 2014-04-15 | 6:03 | 6 | 2 | 3150.8 | -248.8
7 | 8000 | 2014-04-15 | 6:03 | 0 | 1 | 604.1 | -10.8
8 | 8000 | 2014-04-15 | 6:03 | 1 | 1 | 805.4 | -22.3
9 | 8000 | 2014-04-15 | 6:03 | 2 | 2 | 1095.7 | -41.7
10 | 8000 | 2014-04-15 | 6:03 | 3 | 2 | 1361.2 | -64.2
11 | 8000 | 2014-04-15 | 6:03 | 4 | 2 | 1780.3 | -106.1
12 | 8000 | 2014-04-15 | 6:03 | 5 | 2 | 2365.1 | -167.5
13 | 8000 | 2014-04-15 | 6:03 | 6 | 2 | 3153.4 | -251.5
14 | 8000 | 2014-04-15 | 6:03 | 0 | 1 | 603.6 | -10.4
15 | 8000 | 2014-04-15 | 6:03 | 1 | 1 | 805.1 | -22.5
16 | 8000 | 2014-04-15 | 6:03 | 2 | 2 | 1096.3 | -43.5
17 | 8000 | 2014-04-15 | 6:03 | 3 | 2 | 1361 | -65.8
18 | 8000 | 2014-04-15 | 6:03 | 4 | 2 | 1779.5 | -107.8
19 | 8000 | 2014-04-15 | 6:03 | 5 | 2 | 2362.5 | -167.3
20 | 8000 | 2014-04-15 | 6:03 | 6 | 2 | 3150.9 | -253.5
21 | 8000 | 2014-04-15 | 6:03 | 0 | 1 | 604.3 | -10.7
22 | 8000 | 2014-04-15 | 6:03 | 1 | 1 | 803.9 | -21.9
23 | 8000 | 2014-04-15 | 6:03 | 2 | 2 | 1095.7 | -44.1
24 | 8000 | 2014-04-15 | 6:03 | 3 | 2 | 1360.8 | -67
25 | 8000 | 2014-04-15 | 6:03 | 4 | 2 | 1779.4 | -107.2
26 | 8000 | 2014-04-15 | 6:03 | 5 | 2 | 2362.4 | -164.5
27 | 8000 | 2014-04-15 | 6:03 | 6 | 2 | 3151.6 | -248.6
28 | 8000 | 2014-04-15 | 6:03 | 0 | 1 | 604.1 | -10.7
29 | 8000 | 2014-04-15 | 6:03 | 1 | 1 | 805.2 | -23
30 | 8000 | 2014-04-15 | 6:03 | 2 | 2 | 1095.4 | -43.5
31 | 8000 | 2014-04-15 | 6:03 | 3 | 2 | 1360.5 | -63.7
32 | 8000 | 2014-04-15 | 6:03 | 4 | 2 | 1779.7 | -107.2
33 | 8000 | 2014-04-15 | 6:03 | 5 | 2 | 2362.3 | -168.2
34 | 8000 | 2014-04-15 | 6:03 | 6 | 2 | 3151.5 | -253.1

## v3_1155_mk9
Start at 16.4.2014 9:28:44
No | f [Hz] | date [dd.mm.yyyy] | time [hh:mm:ss] | ch | range | Rx [ohm] | Xx [ohm]
0 | 8000 | 2014-04-16 | 9:29 | 0 | 1 | 859.7 | -18
1 | 8000 | 2014-04-16 | 9:29 | 1 | 2 | 938.5 | -27.9
2 | 8000 | 2014-04-16 | 9:29 | 2 | 2 | 1225.3 | -51.8
3 | 8000 | 2014-04-16 | 9:29 | 3 | 2 | 1463.5 | -72.3
4 | 8000 | 2014-04-16 | 9:29 | 4 | 2 | 1862.3 | -118.6
5 | 8000 | 2014-04-16 | 9:29 | 5 | 2 | 2347.8 | -162.1
6 | 8000 | 2014-04-16 | 9:29 | 6 | 2 | 3070.5 | -245
7 | 8000 | 2014-04-16 | 9:29 | 0 | 1 | 861.5 | -18
8 | 8000 | 2014-04-16 | 9:29 | 1 | 2 | 939.2 | -28.4
9 | 8000 | 2014-04-16 | 9:29 | 2 | 2 | 1226.1 | -52.3
10 | 8000 | 2014-04-16 | 9:29 | 3 | 2 | 1463.4 | -73.8
11 | 8000 | 2014-04-16 | 9:29 | 4 | 2 | 1862.5 | -118.8
12 | 8000 | 2014-04-16 | 9:29 | 5 | 2 | 2346.7 | -164.9
13 | 8000 | 2014-04-16 | 9:29 | 6 | 2 | 3071.4 | -245.1
14 | 8000 | 2014-04-16 | 9:29 | 0 | 1 | 858.9 | -17
15 | 8000 | 2014-04-16 | 9:29 | 1 | 2 | 939.4 | -28.8
16 | 8000 | 2014-04-16 | 9:29 | 2 | 2 | 1225.9 | -52.1
17 | 8000 | 2014-04-16 | 9:29 | 3 | 2 | 1462.3 | -74.4
18 | 8000 | 2014-04-16 | 9:29 | 4 | 2 | 1862.9 | -119.8
19 | 8000 | 2014-04-16 | 9:29 | 5 | 2 | 2347 | -167.1
20 | 8000 | 2014-04-16 | 9:29 | 6 | 2 | 3072.6 | -245.1
21 | 8000 | 2014-04-16 | 9:29 | 0 | 1 | 860 | -18.2
22 | 8000 | 2014-04-16 | 9:29 | 1 | 2 | 938.7 | -29.2
23 | 8000 | 2014-04-16 | 9:29 | 2 | 2 | 1225.5 | -51.9
24 | 8000 | 2014-04-16 | 9:29 | 3 | 2 | 1462.8 | -70.9
25 | 8000 | 2014-04-16 | 9:29 | 4 | 2 | 1863 | -117.9
26 | 8000 | 2014-04-16 | 9:29 | 5 | 2 | 2348.4 | -165.4
27 | 8000 | 2014-04-16 | 9:29 | 6 | 2 | 3075 | -246.8
28 | 8000 | 2014-04-16 | 9:29 | 0 | 1 | 859.8 | -20.1
29 | 8000 | 2014-04-16 | 9:29 | 1 | 2 | 938.9 | -29.1
30 | 8000 | 2014-04-16 | 9:29 | 2 | 2 | 1225.3 | -51.9
31 | 8000 | 2014-04-16 | 9:29 | 3 | 2 | 1462.7 | -71.3
32 | 8000 | 2014-04-16 | 9:29 | 4 | 2 | 1863.2 | -116
33 | 8000 | 2014-04-16 | 9:29 | 5 | 2 | 2346.8 | -163.2
34 | 8000 | 2014-04-16 | 9:29 | 6 | 2 | 3073.7 | -246.6

## v3_0820_mk10
Start at 22.4.2014 5:52:44
No | f [Hz] | date [dd.mm.yyyy] | time [hh:mm:ss] | ch | range | Rx [ohm] | Xx [ohm]
0 | 8000 | 2014-04-22 | 5:53 | 0 | 2 | 874.3 | -16.6
1 | 8000 | 2014-04-22 | 5:53 | 1 | 1 | 800.1 | -19.2
2 | 8000 | 2014-04-22 | 5:53 | 2 | 2 | 982.1 | -32.4
3 | 8000 | 2014-04-22 | 5:53 | 3 | 2 | 1202.8 | -49.5
4 | 8000 | 2014-04-22 | 5:53 | 4 | 2 | 1508.8 | -80.1
5 | 8000 | 2014-04-22 | 5:53 | 5 | 2 | 1779.1 | -118.9
6 | 8000 | 2014-04-22 | 5:53 | 6 | 2 | 2253.5 | -168.8
7 | 8000 | 2014-04-22 | 5:53 | 0 | 2 | 874.6 | -18.1
8 | 8000 | 2014-04-22 | 5:53 | 1 | 1 | 802.2 | -22.2
9 | 8000 | 2014-04-22 | 5:53 | 2 | 2 | 982.2 | -34.2
10 | 8000 | 2014-04-22 | 5:53 | 3 | 2 | 1202.5 | -49.8
11 | 8000 | 2014-04-22 | 5:53 | 4 | 2 | 1508.6 | -79.5
12 | 8000 | 2014-04-22 | 5:53 | 5 | 2 | 1780.2 | -117.3
13 | 8000 | 2014-04-22 | 5:53 | 6 | 2 | 2252.6 | -165.4
14 | 8000 | 2014-04-22 | 5:53 | 0 | 2 | 874.7 | -18.1
15 | 8000 | 2014-04-22 | 5:53 | 1 | 1 | 800.4 | -21.5
16 | 8000 | 2014-04-22 | 5:53 | 2 | 2 | 981.8 | -33.9
17 | 8000 | 2014-04-22 | 5:53 | 3 | 2 | 1201.9 | -49.4
18 | 8000 | 2014-04-22 | 5:53 | 4 | 2 | 1508.1 | -77.7
19 | 8000 | 2014-04-22 | 5:53 | 5 | 2 | 1780.3 | -116.6
20 | 8000 | 2014-04-22 | 5:53 | 6 | 2 | 2253.1 | -163.3
21 | 8000 | 2014-04-22 | 5:53 | 0 | 2 | 874.7 | -18
22 | 8000 | 2014-04-22 | 5:53 | 1 | 1 | 802 | -21
23 | 8000 | 2014-04-22 | 5:53 | 2 | 2 | 981.9 | -33.9
24 | 8000 | 2014-04-22 | 5:53 | 3 | 2 | 1201.8 | -50
25 | 8000 | 2014-04-22 | 5:53 | 4 | 2 | 1508.4 | -80.6
26 | 8000 | 2014-04-22 | 5:53 | 5 | 2 | 1779 | -118.2
27 | 8000 | 2014-04-22 | 5:53 | 6 | 2 | 2251.2 | -165.9
28 | 8000 | 2014-04-22 | 5:53 | 0 | 2 | 874.7 | -18.1
29 | 8000 | 2014-04-22 | 5:53 | 1 | 1 | 801.6 | -21.4
30 | 8000 | 2014-04-22 | 5:53 | 2 | 2 | 981.7 | -32.9
31 | 8000 | 2014-04-22 | 5:53 | 3 | 2 | 1201.9 | -49
32 | 8000 | 2014-04-22 | 5:53 | 4 | 2 | 1507.7 | -78.3
33 | 8000 | 2014-04-22 | 5:53 | 5 | 2 | 1779.3 | -113.6
34 | 8000 | 2014-04-22 | 5:53 | 6 | 2 | 2251.8 | -164.1

## v3_1510_mk11
Start at 22.4.2014 12:47:53
No | f [Hz] | date [dd.mm.yyyy] | time [hh:mm:ss] | ch | range | Rx [ohm] | Xx [ohm]
0 | 8000 | 2014-04-22 | 12:48 | 0 | 2 | 1007 | -21.8
1 | 8000 | 2014-04-22 | 12:48 | 1 | 2 | 965.7 | -27.8
2 | 8000 | 2014-04-22 | 12:48 | 2 | 2 | 1152.3 | -43.4
3 | 8000 | 2014-04-22 | 12:48 | 3 | 2 | 1403.1 | -66.3
4 | 8000 | 2014-04-22 | 12:48 | 4 | 2 | 1935 | -120.9
5 | 8000 | 2014-04-22 | 12:48 | 5 | 2 | 2600.6 | -189
6 | 8000 | 2014-04-22 | 12:48 | 6 | 2 | 3158.3 | -254.8
7 | 8000 | 2014-04-22 | 12:48 | 0 | 2 | 1007.5 | -23.4
8 | 8000 | 2014-04-22 | 12:48 | 1 | 2 | 965.6 | -28.9
9 | 8000 | 2014-04-22 | 12:48 | 2 | 2 | 1152.4 | -44.2
10 | 8000 | 2014-04-22 | 12:48 | 3 | 2 | 1403.5 | -66.7
11 | 8000 | 2014-04-22 | 12:48 | 4 | 2 | 1936.4 | -120.9
12 | 8000 | 2014-04-22 | 12:48 | 5 | 2 | 2600.3 | -192.2
13 | 8000 | 2014-04-22 | 12:48 | 6 | 2 | 3157.1 | -258
14 | 8000 | 2014-04-22 | 12:48 | 0 | 2 | 1007.5 | -23.2
15 | 8000 | 2014-04-22 | 12:48 | 1 | 2 | 965.8 | -29.3
16 | 8000 | 2014-04-22 | 12:48 | 2 | 2 | 1152 | -45.6
17 | 8000 | 2014-04-22 | 12:48 | 3 | 2 | 1402.6 | -65.3
18 | 8000 | 2014-04-22 | 12:48 | 4 | 2 | 1934 | -117.1
19 | 8000 | 2014-04-22 | 12:48 | 5 | 2 | 2600.1 | -190
20 | 8000 | 2014-04-22 | 12:48 | 6 | 2 | 3162.5 | -258
21 | 8000 | 2014-04-22 | 12:48 | 0 | 2 | 1007.3 | -21.5
22 | 8000 | 2014-04-22 | 12:48 | 1 | 2 | 965.6 | -28
23 | 8000 | 2014-04-22 | 12:48 | 2 | 2 | 1152.3 | -44.5
24 | 8000 | 2014-04-22 | 12:48 | 3 | 2 | 1403.3 | -67.3
25 | 8000 | 2014-04-22 | 12:48 | 4 | 2 | 1935.2 | -120.8
26 | 8000 | 2014-04-22 | 12:48 | 5 | 2 | 2598.8 | -194.7
27 | 8000 | 2014-04-22 | 12:48 | 6 | 2 | 3159.3 | -265.2
28 | 8000 | 2014-04-22 | 12:48 | 0 | 2 | 1007.4 | -23
29 | 8000 | 2014-04-22 | 12:48 | 1 | 2 | 965.6 | -29.6
30 | 8000 | 2014-04-22 | 12:48 | 2 | 2 | 1151.9 | -45.1
31 | 8000 | 2014-04-22 | 12:48 | 3 | 2 | 1402.6 | -64
32 | 8000 | 2014-04-22 | 12:48 | 4 | 2 | 1934.7 | -120.5
33 | 8000 | 2014-04-22 | 12:48 | 5 | 2 | 2600.7 | -196.3
34 | 8000 | 2014-04-22 | 12:48 | 6 | 2 | 3159.1 | -259.4

## v3_1215_mk12
Start at 23.4.2014 9:55:34
No | f [Hz] | date [dd.mm.yyyy] | time [hh:mm:ss] | ch | range | Rx [ohm] | Xx [ohm]
0 | 8000 | 2014-04-23 | 9:56 | 0 | 2 | 1150 | -28.8
1 | 8000 | 2014-04-23 | 9:56 | 1 | 2 | 1080.1 | -36.2
2 | 8000 | 2014-04-23 | 9:56 | 2 | 2 | 1319.1 | -56.7
3 | 8000 | 2014-04-23 | 9:56 | 3 | 2 | 1567 | -81.4
4 | 8000 | 2014-04-23 | 9:56 | 4 | 2 | 2089.8 | -137.9
5 | 8000 | 2014-04-23 | 9:56 | 5 | 2 | 2643.6 | -198.6
6 | 8000 | 2014-04-23 | 9:56 | 6 | 2 | 3377.6 | -288.3
7 | 8000 | 2014-04-23 | 9:56 | 0 | 2 | 1150.2 | -29
8 | 8000 | 2014-04-23 | 9:56 | 1 | 2 | 1080.5 | -36.3
9 | 8000 | 2014-04-23 | 9:56 | 2 | 2 | 1318.6 | -56.9
10 | 8000 | 2014-04-23 | 9:56 | 3 | 2 | 1566.5 | -80.5
11 | 8000 | 2014-04-23 | 9:56 | 4 | 2 | 2088.6 | -139.8
12 | 8000 | 2014-04-23 | 9:56 | 5 | 2 | 2642 | -193
13 | 8000 | 2014-04-23 | 9:56 | 6 | 2 | 3374.4 | -282
14 | 8000 | 2014-04-23 | 9:56 | 0 | 2 | 1150.3 | -28.4
15 | 8000 | 2014-04-23 | 9:56 | 1 | 2 | 1080.4 | -35.1
16 | 8000 | 2014-04-23 | 9:56 | 2 | 2 | 1319 | -55.7
17 | 8000 | 2014-04-23 | 9:56 | 3 | 2 | 1567.1 | -79.5
18 | 8000 | 2014-04-23 | 9:56 | 4 | 2 | 2090 | -139.5
19 | 8000 | 2014-04-23 | 9:56 | 5 | 2 | 2642.6 | -199.5
20 | 8000 | 2014-04-23 | 9:56 | 6 | 2 | 3375.8 | -286.2
21 | 8000 | 2014-04-23 | 9:56 | 0 | 2 | 1150 | -28.7
22 | 8000 | 2014-04-23 | 9:56 | 1 | 2 | 1080.4 | -36.1
23 | 8000 | 2014-04-23 | 9:56 | 2 | 2 | 1318.4 | -56.8
24 | 8000 | 2014-04-23 | 9:56 | 3 | 2 | 1566.1 | -78.3
25 | 8000 | 2014-04-23 | 9:56 | 4 | 2 | 2088.9 | -139.7
26 | 8000 | 2014-04-23 | 9:56 | 5 | 2 | 2642.2 | -200.5
27 | 8000 | 2014-04-23 | 9:56 | 6 | 2 | 3376.8 | -285.8
28 | 8000 | 2014-04-23 | 9:56 | 0 | 2 | 1150.1 | -29.3
29 | 8000 | 2014-04-23 | 9:56 | 1 | 2 | 1080.4 | -36.2
30 | 8000 | 2014-04-23 | 9:56 | 2 | 2 | 1317.8 | -54.6
31 | 8000 | 2014-04-23 | 9:56 | 3 | 2 | 1566.8 | -77
32 | 8000 | 2014-04-23 | 9:56 | 4 | 2 | 2089.5 | -134.8
33 | 8000 | 2014-04-23 | 9:56 | 5 | 2 | 2641.5 | -193.4
34 | 8000 | 2014-04-23 | 9:56 | 6 | 2 | 3377.5 | -288

## vzorek 3
| Rx [ohm] | [7 empty] | Rx [ohm] | [7 empty] | Rx [ohm] | [7 empty] | Rx [ohm] | [7 empty] | Rx [ohm] | [7 empty] | Rx [ohm] | [7 empty] | Rx [ohm] | [7 empty] | Rx [ohm] | [7 empty] | Rx [ohm] | [7 empty] | Rx [ohm] | [7 empty] | Rx [ohm] | [7 empty] | Rx [ohm] | [6 empty] | Rx [ohm] nezasolený | [6 empty] | rozdíl prům rezistancí nezasolený/vymývání 8
| kanál 0 | kanál 1 | kanál 2 | kanál 3 | kanál 4 | kanál 5 | kanál 6 |  | kanál 0 | kanál 1 | kanál 2 | kanál 3 | kanál 4 | kanál 5 | kanál 6 |  | kanál 0 | kanál 1 | kanál 2 | kanál 3 | kanál 4 | kanál 5 | kanál 6 |  | kanál 0 | kanál 1 | kanál 2 | kanál 3 | kanál 4 | kanál 5 | kanál 6 |  | kanál 0 | kanál 1 | kanál 2 | kanál 3 | kanál 4 | kanál 5 | kanál 6 |  | kanál 0 | kanál 1 | kanál 2 | kanál 3 | kanál 4 | kanál 5 | kanál 6 |  | kanál 0 | kanál 1 | kanál 2 | kanál 3 | kanál 4 | kanál 5 | kanál 6 |  | kanál 0 | kanál 1 | kanál 2 | kanál 3 | kanál 4 | kanál 5 | kanál 6 |  | kanál 0 | kanál 1 | kanál 2 | kanál 3 | kanál 4 | kanál 5 | kanál 6 |  | kanál 0 | kanál 1 | kanál 2 | kanál 3 | kanál 4 | kanál 5 | kanál 6 |  | kanál 0 | kanál 1 | kanál 2 | kanál 3 | kanál 4 | kanál 5 | kanál 6 |  | kanál 0 | kanál 1 | kanál 2 | kanál 3 | kanál 4 | kanál 5 | kanál 6 | kanál 0 | kanál 1 | kanál 2 | kanál 3 | kanál 4 | kanál 5 | kanál 6 | kanál 0 | kanál 1 | kanál 2 | kanál 3 | kanál 4 | kanál 5 | kanál 6 | Vzorek 1 | Prům. hodnoty rezistance R [Ω]
0 | 567.6 | 402.3 | 340.6 | 282.7 | 264.2 | 278.4 | 303.7 | 0 | 525.9 | 280.8 | 231.6 | 235.6 | 296.7 | 460.1 | 914.5 | 0 | 401.9 | 228.1 | 273.3 | 464.9 | 844.5 | 1430.1 | 2126.1 | 0 | 368.1 | 237 | 278.1 | 433 | 742.8 | 1110.4 | 1510.3 | 0 | 340.9 | 311.7 | 563.9 | 856.9 | 1240.4 | 1744.9 | 2427.8 | 0 | 362.3 | 325.8 | 506.3 | 782.6 | 1096.3 | 1429.6 | 1856.8 | 0 | 441 | 564.8 | 879 | 1120.2 | 1502.2 | 2110.3 | 2876.7 | 0 | 603 | 805.8 | 1095.2 | 1361.5 | 1780.5 | 2361 | 3150.8 | 0 | 859.7 | 938.5 | 1225.3 | 1463.5 | 1862.3 | 2347.8 | 3070.5 | 0 | 874.3 | 800.1 | 982.1 | 1202.8 | 1508.8 | 1779.1 | 2253.5 | 0 | 1007 | 965.7 | 1152.3 | 1403.1 | 1935 | 2600.6 | 3158.3 | 0 | 1150 | 1080.1 | 1319.1 | 1567 | 2089.8 | 2643.6 | 3377.6 | 1038.7 | 952.2 | 1091.8 | 1232.2 | 1683.4 | 2391.9 | 4152.3 | -111.62 | -128.2 | -226.62 | -335.16 | -407.64 | -250.5 | 776.2 | stav | Kanál 0 | Kanál 1 | Kanál 2 | Kanál 3 | Kanál 4 | Kanál 5 | Kanál 6
1 | 567.4 | 402 | 340.7 | 282.6 | 264.2 | 278.4 | 303.6 | 1 | 526.1 | 280.9 | 231.7 | 235.7 | 296.8 | 459.4 | 914.3 | 1 | 401.8 | 228.1 | 273.4 | 465.3 | 844.5 | 1430.1 | 2126.5 | 1 | 368 | 237 | 277.9 | 432.9 | 741.7 | 1109.4 | 1510 | 1 | 341 | 311.6 | 564.2 | 856.5 | 1240.5 | 1745.5 | 2426.7 | 1 | 362.7 | 325.8 | 505.8 | 783.8 | 1096.2 | 1429.4 | 1857.7 | 1 | 440.8 | 564.6 | 879.6 | 1120 | 1502.6 | 2110.4 | 2875.2 | 1 | 604.1 | 805.4 | 1095.7 | 1361.2 | 1780.3 | 2365.1 | 3153.4 | 1 | 861.5 | 939.2 | 1226.1 | 1463.4 | 1862.5 | 2346.7 | 3071.4 | 1 | 874.6 | 802.2 | 982.2 | 1202.5 | 1508.6 | 1780.2 | 2252.6 | 1 | 1007.5 | 965.6 | 1152.4 | 1403.5 | 1936.4 | 2600.3 | 3157.1 | 1 | 1150.2 | 1080.5 | 1318.6 | 1566.5 | 2088.6 | 2642 | 3374.4 | 1038.2 | 952 | 1091.8 | 1231 | 1682.3 | 2393.1 | 4152.9 | [7 empty] | Nezasolený | 1038.5 | 952.16 | 1091.96 | 1231.54 | 1681.72 | 2391.88 | 4152.62
2 | 567.7 | 402.1 | 340.3 | 282.5 | 264.1 | 278.4 | 303.5 | 2 | 526.4 | 280.8 | 231.6 | 235.9 | 297 | 460 | 914.8 | 2 | 401.8 | 228.1 | 273.4 | 465.4 | 842.3 | 1430.2 | 2126.8 | 2 | 367.9 | 237 | 277.8 | 432.8 | 742.1 | 1109.9 | 1510.7 | 2 | 340.7 | 311.7 | 564.1 | 856.6 | 1241.4 | 1745.5 | 2425.5 | 2 | 362.7 | 325.6 | 505.6 | 784.6 | 1096 | 1429.3 | 1857.3 | 2 | 441.1 | 564.4 | 878.7 | 1120.3 | 1503.1 | 2110 | 2871.6 | 2 | 603.6 | 805.1 | 1096.3 | 1361 | 1779.5 | 2362.5 | 3150.9 | 2 | 858.9 | 939.4 | 1225.9 | 1462.3 | 1862.9 | 2347 | 3072.6 | 2 | 874.7 | 800.4 | 981.8 | 1201.9 | 1508.1 | 1780.3 | 2253.1 | 2 | 1007.5 | 965.8 | 1152 | 1402.6 | 1934 | 2600.1 | 3162.5 | 2 | 1150.3 | 1080.4 | 1319 | 1567.1 | 2090 | 2642.6 | 3375.8 | 1038.4 | 952.2 | 1092.4 | 1232.1 | 1681.4 | 2393.6 | 4151.8 | [7 empty] | Zasolený | 567.22 | 402.18 | 340.64 | 282.58 | 264.2 | 278.5 | 303.62
3 | 566.7 | 402.1 | 340.8 | 282.7 | 264.1 | 278.6 | 303.8 | 3 | 526.3 | 280.9 | 231.5 | 235.7 | 297 | 459.7 | 914.4 | 3 | 401.9 | 228.1 | 273.2 | 465 | 844.1 | 1430.8 | 2126.8 | 3 | 368 | 237 | 277.7 | 432.9 | 742.9 | 1109.3 | 1510.1 | 3 | 341 | 311.7 | 563.8 | 857.2 | 1241.4 | 1744.4 | 2425 | 3 | 362.3 | 326 | 506 | 782.2 | 1095.9 | 1429.5 | 1857.5 | 3 | 440.7 | 564.7 | 843.4 | 1120.5 | 1502.6 | 2109.4 | 2872.6 | 3 | 604.3 | 803.9 | 1095.7 | 1360.8 | 1779.4 | 2362.4 | 3151.6 | 3 | 860 | 938.7 | 1225.5 | 1462.8 | 1863 | 2348.4 | 3075 | 3 | 874.7 | 802 | 981.9 | 1201.8 | 1508.4 | 1779 | 2251.2 | 3 | 1007.3 | 965.6 | 1152.3 | 1403.3 | 1935.2 | 2598.8 | 3159.3 | 3 | 1150 | 1080.4 | 1318.4 | 1566.1 | 2088.9 | 2642.2 | 3376.8 | 1038.9 | 952.3 | 1092.2 | 1231.4 | 1680.8 | 2391 | 4151.3 | [7 empty] | Změna [%] | -45.38084 | -57.7613 | -68.80472 | -77.05474 | -84.28989 | -88.35644 | -92.68847
4 | 566.7 | 402.4 | 340.8 | 282.4 | 264.4 | 278.7 | 303.5 | 4 | 526.4 | 281 | 231.5 | 235.8 | 297.1 | 459.8 | 914.8 | 4 | 401.9 | 228.1 | 273.3 | 465 | 844.1 | 1430.9 | 2127.2 | 4 | 368 | 237 | 277.6 | 432.6 | 742.2 | 1108.7 | 1511.2 | 4 | 340.7 | 311.7 | 564.2 | 857 | 1241.5 | 1745.1 | 2425.9 | 4 | 362.2 | 325.6 | 505.5 | 784.7 | 1096 | 1428.4 | 1858.8 | 4 | 441.3 | 564.1 | 879.8 | 1120 | 1502.4 | 2108.8 | 2872.7 | 4 | 604.1 | 805.2 | 1095.4 | 1360.5 | 1779.7 | 2362.3 | 3151.5 | 4 | 859.8 | 938.9 | 1225.3 | 1462.7 | 1863.2 | 2346.8 | 3073.7 | 4 | 874.7 | 801.6 | 981.7 | 1201.9 | 1507.7 | 1779.3 | 2251.8 | 4 | 1007.4 | 965.6 | 1151.9 | 1402.6 | 1934.7 | 2600.7 | 3159.1 | 4 | 1150.1 | 1080.4 | 1317.8 | 1566.8 | 2089.5 | 2641.5 | 3377.5 | 1038.3 | 952.1 | 1091.6 | 1231 | 1680.7 | 2389.8 | 4154.8
průměr | 567.22 | 402.18 | 340.64 | 282.58 | 264.2 | 278.5 | 303.62 | průměr | 526.22 | 280.88 | 231.58 | 235.74 | 296.92 | 459.8 | 914.56 | průměr | 401.86 | 228.1 | 273.32 | 465.12 | 843.9 | 1430.42 | 2126.68 | průměr | 368 | 237 | 277.82 | 432.84 | 742.34 | 1109.54 | 1510.46 | průměr | 340.86 | 311.68 | 564.04 | 856.84 | 1241.04 | 1745.08 | 2426.18 | průměr | 362.44 | 325.76 | 505.84 | 783.58 | 1096.08 | 1429.24 | 1857.62 | průměr | 440.98 | 564.52 | 872.1 | 1120.2 | 1502.58 | 2109.78 | 2873.76 | průměr | 603.82 | 805.08 | 1095.66 | 1361 | 1779.88 | 2362.66 | 3151.64 | průměr | 859.98 | 938.94 | 1225.62 | 1462.94 | 1862.78 | 2347.34 | 3072.64 | průměr | 874.6 | 801.26 | 981.94 | 1202.18 | 1508.32 | 1779.58 | 2252.44 | průměr | 1007.34 | 965.66 | 1152.18 | 1403.02 | 1935.06 | 2600.1 | 3159.26 | průměr | 1150.12 | 1080.36 | 1318.58 | 1566.7 | 2089.36 | 2642.38 | 3376.42 | 1038.5 | 952.16 | 1091.96 | 1231.54 | 1681.72 | 2391.88 | 4152.62
rezistance R
[110 empty] | kanál [č.] | Průměrná hloubka [mm] | Průměrná hloubka [m] | nezasolený | odsolený
[110 empty] | 6 | 0.75 | -0.00075 | 4152.62 | 3376.42
[110 empty] | 5 | 3.75 | -0.00375 | 2391.88 | 2642.38
[110 empty] | 4 | 6.75 | -0.00675 | 1681.72 | 2089.36
[110 empty] | 3 | 9.75 | -0.00975 | 1231.54 | 1566.7
[110 empty] | 2 | 12.75 | -0.01275 | 1091.96 | 1318.58
[110 empty] | 1 | 15.75 | -0.01575 | 952.16 | 1080.36
[110 empty] | 0 | 18.75 | -0.01875 | 1038.5 | 1150.12
Vzorek 3 | Prům. hodnoty rezistance R [Ω] | [6 empty] | Vzorek 3 | Prům. hodnoty rezistance R [Ω] | [6 empty] | Vzorek 3 | Prům. hodnoty rezistance R [Ω] | [14 empty] | Vzorek 3 | Prům. hodnoty rezistance R [Ω] | [14 empty] | Vzorek 3 | Prům. hodnoty rezistance R [Ω] | [6 empty] | Vzorek 3 | Prům. hodnoty rezistance R [Ω] | [6 empty] | Vzorek 3 | Prům. hodnoty rezistance R [Ω] | [14 empty] | Vzorek 3 | Prům. hodnoty rezistance R [Ω]
stav | Kanál 0 | Kanál 1 | Kanál 2 | Kanál 3 | Kanál 4 | Kanál 5 | Kanál 6 | stav | Kanál 0 | Kanál 1 | Kanál 2 | Kanál 3 | Kanál 4 | Kanál 5 | Kanál 6 | stav | Kanál 0 | Kanál 1 | Kanál 2 | Kanál 3 | Kanál 4 | Kanál 5 | Kanál 6 | [8 empty] | stav | Kanál 0 | Kanál 1 | Kanál 2 | Kanál 3 | Kanál 4 | Kanál 5 | Kanál 6 | [8 empty] | stav | Kanál 0 | Kanál 1 | Kanál 2 | Kanál 3 | Kanál 4 | Kanál 5 | Kanál 6 | stav | Kanál 0 | Kanál 1 | Kanál 2 | Kanál 3 | Kanál 4 | Kanál 5 | Kanál 6 | stav | Kanál 0 | Kanál 1 | Kanál 2 | Kanál 3 | Kanál 4 | Kanál 5 | Kanál 6 | [8 empty] | stav | Kanál 0 | Kanál 1 | Kanál 2 | Kanál 3 | Kanál 4 | Kanál 5 | Kanál 6
Zasolený | 567.22 | 402.18 | 340.64 | 282.58 | 264.2 | 278.5 | 303.62 | Vymývání 1 | 526.22 | 280.88 | 231.58 | 235.74 | 296.92 | 459.8 | 914.56 | Vymývání 2 | 401.86 | 228.1 | 273.32 | 465.12 | 843.9 | 1430.42 | 2126.68 | [8 empty] | Vymývání 3 | 340.86 | 311.68 | 564.04 | 856.84 | 1241.04 | 1745.08 | 2426.18 | [8 empty] | Vymývání 4 | 440.98 | 564.52 | 872.1 | 1120.2 | 1502.58 | 2109.78 | 2873.76 | Vymývání 5 | 603.82 | 805.08 | 1095.66 | 1361 | 1779.88 | 2362.66 | 3151.64 | Vymývání 6 | 859.98 | 938.94 | 1225.62 | 1462.94 | 1862.78 | 2347.34 | 3072.64 | [8 empty] | Vymývání 7 | 1007.34 | 965.66 | 1152.18 | 1403.02 | 1935.06 | 2600.1 | 3159.26
Vymývání 1 | 526.22 | 280.88 | 231.58 | 235.74 | 296.92 | 459.8 | 914.56 | Vymývání 2 | 401.86 | 228.1 | 273.32 | 465.12 | 843.9 | 1430.42 | 2126.68 | Vymývání 3 | 340.86 | 311.68 | 564.04 | 856.84 | 1241.04 | 1745.08 | 2426.18 | [8 empty] | Vymývání 4 | 440.98 | 564.52 | 872.1 | 1120.2 | 1502.58 | 2109.78 | 2873.76 | [8 empty] | Vymývání 5 | 603.82 | 805.08 | 1095.66 | 1361 | 1779.88 | 2362.66 | 3151.64 | Vymývání 6 | 859.98 | 938.94 | 1225.62 | 1462.94 | 1862.78 | 2347.34 | 3072.64 | Vymývání 7 | 1007.34 | 965.66 | 1152.18 | 1403.02 | 1935.06 | 2600.1 | 3159.26 | [8 empty] | Vymývání 8 | 1150.12 | 1080.36 | 1318.58 | 1566.7 | 2089.36 | 2642.38 | 3376.42
Změna [%] | -7.228236 | -30.16062 | -32.0162 | -16.57584 | 12.38456 | 65.09874 | 201.2186 | Změna [%] | -23.6327 | -18.79094 | 18.02401 | 97.30211 | 184.218 | 211.0961 | 132.5359 | Změna [%] | -15.17942 | 36.64182 | 106.3662 | 84.21913 | 47.06008 | 21.99773 | 14.08298 | [8 empty] | Změna [%] | 29.37276 | 81.12166 | 54.61669 | 30.73619 | 21.07426 | 20.89876 | 18.44793 | [8 empty] | Změna [%] | 36.92684 | 42.61319 | 25.63467 | 21.49616 | 18.45492 | 11.98608 | 9.669562 | Změna [%] | 42.42324 | 16.62692 | 11.86134 | 7.490081 | 4.657617 | -0.6484217 | -2.506631 | Změna [%] | 17.13528 | 2.845762 | -5.992069 | -4.095862 | 3.880222 | 10.76793 | 2.819074 | [8 empty] | Změna [%] | 14.17396 | 11.87789 | 14.44219 | 11.66626 | 7.973913 | 1.626091 | 6.873762
nezasolený / vymývání 8

## vzorek 3 průběh
Rx [ohm]
| kanál 0 | kanál 1 | kanál 2 | kanál 3 | kanál 4 | kanál 5 | kanál 6
0 | 567.22 | 402.18 | 340.64 | 282.58 | 264.2 | 278.5 | 303.62 | 0 | litru | zasolený
1 | 526.22 | 280.88 | 231.58 | 235.74 | 296.92 | 459.8 | 914.56 | 0.5 | litru | vymývání
2 | 401.86 | 228.1 | 273.32 | 465.12 | 843.9 | 1430.42 | 2126.68 | 1 | litru | vymývání
3 | 340.86 | 311.68 | 564.04 | 856.84 | 1241.04 | 1745.08 | 2426.18 | 1.5 | litru | vymývání
4 | 440.98 | 564.52 | 872.1 | 1120.2 | 1502.58 | 2109.78 | 2873.76 | 2 | litru | vymývání
5 | 603.82 | 805.08 | 1095.66 | 1361 | 1779.88 | 2362.66 | 3151.64 | 2.5 | litru | vymývání
6 | 859.98 | 938.94 | 1225.62 | 1462.94 | 1862.78 | 2347.34 | 3072.64 | 3 | litru | vymývání
7 | 1007.34 | 965.66 | 1152.18 | 1403.02 | 1935.06 | 2600.1 | 3159.26 | 3.5 | litru | vymývání
8 | 1150.12 | 1080.36 | 1318.58 | 1566.7 | 2089.36 | 2642.38 | 3376.42 | 4 | litru | vymývání