## Parametry vs. proces. param.
| Sample number in Build Job | Block number | beam energy [W] | scanning speed [mm/s-1] | hatch spacing [mm] | laser spotsize [mm] | Energy density [J/mm3] | layer thickness [mm] | Porosity by me [%] | Max porozita
2 test | 1 | 1 | 220 | 500 | 0.1 | 0.082 | 88 | 0.05 | 0.25 | 0.5
2 test | 2 | 2 | 220 | 500 | 0.09 | 0.082 | 97.77778 | 0.05 | 0.32 | 0.5
2 test | 5 | 5 | 220 | 750 | 0.09 | 0.082 | 65.18519 | 0.05 | 0.09 | 0.5
2 test | 6 | 6 | 220 | 750 | 0.07 | 0.082 | 83.80952 | 0.05 | 0.33 | 0.5
2 test | 9 | 9 | 220 | 1200 | 0.07 | 0.082 | 52.38095 | 0.05 | 0.39 | 0.5
2 test | 10 | 10 | 220 | 1200 | 0.05 | 0.082 | 73.33333 | 0.05 | 0.28 | 0.5
2 test | 1 | 11 | 220 | 1200 | 0.04 | 0.082 | 91.66667 | 0.05 | 0.66 | 0.5
2 test | 2 | 12 | 220 | 1200 | 0.03 | 0.082 | 122.2222 | 0.05 | 1.18 | 0.5
2 test | 1 | 21 | 380 | 750 | 0.07 | 0.082 | 72.38095 | 0.1 | 0.29 | 0.5
2 test | 2 | 22 | 380 | 750 | 0.05 | 0.082 | 101.3333 | 0.1 | 1.7 | 0.5
2 test | 6 | 26 | 380 | 500 | 0.05 | 0.082 | 101.3333 | 0.15 | 1.84 | 0.5
2 test | 7 | 27 | 380 | 500 | 0.06 | 0.082 | 84.44444 | 0.15 | 1.18 | 0.5
3 test | 1 | 1 | 220 | 500 | 0.1 | 0.082 | 88 | 0.05 | 0.05 | 0.5
3 test | 2 | 2 | 220 | 500 | 0.09 | 0.082 | 97.77778 | 0.05 | 0.09 | 0.5
3 test | 3 | 3 | 220 | 750 | 0.09 | 0.082 | 65.18519 | 0.05 | 0.03 | 0.5
3 test | 4 | 4 | 220 | 750 | 0.07 | 0.082 | 83.80952 | 0.05 | 0.41 | 0.5
3 test | 5 | 5 | 220 | 1200 | 0.07 | 0.082 | 52.38095 | 0.05 | 0.06 | 0.5
3 test | 6 | 6 | 220 | 1200 | 0.05 | 0.082 | 73.33333 | 0.05 | 0.26 | 0.5
3 test | 7 | 7 | 220 | 1200 | 0.04 | 0.082 | 91.66667 | 0.05 | 4.49 | 0.5
3 test | 8 | 8 | 380 | 1750 | 0.07 | 0.082 | 62.04082 | 0.05 | 0.14 | 0.5
3 test | 9 | 9 | 380 | 750 | 0.07 | 0.082 | 72.38095 | 0.1 | 0.17 | 0.5
3 test | 1 | 11 | 220 | 1600 | 0.04 | 0.082 | 68.75 | 0.05 | 3.78 | 0.5
3 test | 2 | 12 | 220 | 1600 | 0.05 | 0.082 | 55 | 0.05 | 1.34 | 0.5
3 test | 3 | 13 | 380 | 1500 | 0.09 | 0.082 | 56.2963 | 0.05 | 0.4 | 0.5
3 test | 4 | 14 | 380 | 1500 | 0.1 | 0.082 | 50.66667 | 0.05 | 0.9 | 0.5
3 test | 5 | 15 | 380 | 1750 | 0.09 | 0.082 | 48.25397 | 0.05 | 2.35 | 0.5
3 test | 6 | 16 | 380 | 2000 | 0.07 | 0.082 | 54.28571 | 0.05 | 2.47 | 0.5
3 test | 7 | 17 | 380 | 2000 | 0.09 | 0.082 | 42.22222 | 0.05 | 6.59 | 0.5
3 test | 8 | 18 | 380 | 2500 | 0.05 | 0.082 | 60.8 | 0.05 | 2.44 | 0.5
3 test | 9 | 19 | 380 | 3000 | 0.04 | 0.082 | 63.33333 | 0.05 | 1.55 | 0.5
3 test | 10 | 20 | 380 | 750 | 0.08 | 0.082 | 63.33333 | 0.1 | 0.06 | 0.5
4 test |  | 1 | 220 | 750 | 0.08 | 0.082 | 73.33333 | 0.05 | 0.08 | 0.5
4 test |  | 2 | 220 | 1200 | 0.07 | 0.082 | 52.38095 | 0.05 | 0.2 | 0.5
4 test |  | 3 | 220 | 1200 | 0.055 | 0.082 | 66.66667 | 0.05 | 1.56 | 0.5
4 test |  | 4 | 220 | 750 | 0.1 | 0.082 | 58.66667 | 0.05 | 0.11 | 0.5
4 test |  | 5 | 220 | 1200 | 0.06 | 0.082 | 61.11111 | 0.05 | 0.84 | 0.5
4 test |  | 6 | 220 | 1200 | 0.065 | 0.082 | 56.41026 | 0.05 | 1.22 | 0.5
4 test |  | 7 | 220 | 1200 | 0.075 | 0.082 | 48.88889 | 0.05 | 0.22 | 0.5
4 test |  | 8 | 220 | 1200 | 0.08 | 0.082 | 45.83333 | 0.05 | 0.26 | 0.5
4 test |  | 9 | 220 | 1200 | 0.07 | 0.082 | 52.38095 | 0.05 | 0.63 | 0.5
4 test |  | 3 | 220 | 1200 | 0.06 | 0.082 | 76.38889 | 0.04 | 0.77 | 0.5
4 test |  | 4 | 220 | 1200 | 0.065 | 0.082 | 70.51282 | 0.04 | 0.14 | 0.5
4 test |  | 5 | 220 | 1200 | 0.07 | 0.082 | 65.47619 | 0.04 | 0.1 | 0.5
[8 empty] | Průměr | 0.9818605
[8 empty] | Smodrch | 1.324057
[8 empty] | Medián | 0.39
Tento graf není ve vaší verzi aplikace Excel dostupný. Pokud upravíte tento obrazec nebo tento sešit uložíte v jiném formátu souboru, pak se graf trvale poruší.

## Prehled experimenty
Čísla podle provedených experimentů
beam energy [W] | scanning speed [mm/s-1] | hatch spacing [mm] | laser spotsize [mm] | layer thickness [mm] | Contour/boarder | Hatch pattern Rotation angle (°) | Počet kostek
2 | 9 | 11 | 1 | 4 | 2 | 3 | 4752
Čísla podle provedených experimentů, odebrány špatně vycházející parametry
beam energy [W] | scanning speed [mm/s-1] | hatch spacing [mm] | laser spotsize [mm] | layer thickness [mm] | Contour/boarder | Hatch pattern Rotation angle (°) | Počet kostek
2 | 6 | 8 | 1 | 1 | 2 | 3 | 576
Čísla podle provedených experimentů
Energie laseru [W] | Skenovací rychlost [mm/s-1] | Vzdálenost drah[mm] | Tloušťka vrstvy [mm] | Contour/boarder | Skenovací strategie Rotation angle (°) | Počet kombinací
2 | 9 | 11 | 4 | 2 | 3 | 4752
Čísla podle provedených experimentů, odebrány špatně vycházející parametry
Energie laseru [W] | Skenovací rychlost [mm/s-1] | Vzdálenost drah[mm] | Tloušťka vrstvy [mm] | Contour/boarder | Skenovací strategie Rotation angle (°) | Počet kombinací
2 | 6 | 8 | 1 | 2 | 3 | 576
Počet kombinací procesních parametrů vzhledem k provedeným výtiskům
Energie laseru [W] | Skenovací rychlost [mm/s-1] | Vzdálenost drah[mm] | Tloušťka vrstvy [mm] | Contour/boarder | Skenovací strategie Rotation angle (°) | Počet kombinací
2 | 9 | 11 | 4 | 2 | 3 | 4752
Upravený počet kombinací procesních parametrů
Energie laseru [W] | Skenovací rychlost [mm/s-1] | Vzdálenost drah[mm] | Tloušťka vrstvy [mm] | Contour/boarder | Skenovací strategie Rotation angle (°) | Počet kombinací
2 | 6 | 8 | 1 | 2 | 3 | 576

## Data vybrane
Výkon laseru | Skenovací rychlost | Vzdálenost drah | Tloušťka vrstvy | Rotace sken strategie | Kontury | Energetická hustota | Porozita | Hustota | Výkon laseru | Skenovací rychlost | Vzdálenost drah | Tloušťka vrstvy | Rotace sken strategie | Kontury | Energetická hustota | Porozita | Hustota
[W] | [mm/s] | [mm] | [mm] | [°] | [-] | [J/mm3] | [%] | [%] | 220 | 500 | 0.1 | 0.05 | 33 | 0 | 88 | 0.25 | 99.75
220 | 500 | 0.1 | 0.05 | 33 | 0 | 88 | 0.25 | 99.75 | 220 | 500 | 0.09 | 0.05 | 33 | 0 | 97.77778 | 0.32 | 99.68
220 | 500 | 0.09 | 0.05 | 33 | 0 | 97.77778 | 0.32 | 99.68 | 220 | 750 | 0.09 | 0.05 | 33 | 0 | 65.18519 | 0.09 | 99.91
220 | 750 | 0.09 | 0.05 | 33 | 0 | 65.18519 | 0.09 | 99.91 | 220 | 750 | 0.07 | 0.05 | 33 | 0 | 83.80952 | 0.33 | 99.67
220 | 750 | 0.07 | 0.05 | 33 | 0 | 83.80952 | 0.33 | 99.67 | 220 | 1200 | 0.07 | 0.05 | 33 | 0 | 52.38095 | 0.39 | 99.61
220 | 1200 | 0.07 | 0.05 | 33 | 0 | 52.38095 | 0.39 | 99.61 | 220 | 1200 | 0.05 | 0.05 | 33 | 0 | 73.33333 | 0.28 | 99.72
220 | 1200 | 0.05 | 0.05 | 33 | 0 | 73.33333 | 0.28 | 99.72 | 220 | 1200 | 0.04 | 0.05 | 33 | 0 | 91.66667 | 0.66 | 99.34
220 | 1200 | 0.04 | 0.05 | 33 | 0 | 91.66667 | 0.66 | 99.34 | 220 | 1200 | 0.03 | 0.05 | 33 | 0 | 122.2222 | 1.18 | 98.82
220 | 1200 | 0.03 | 0.05 | 33 | 0 | 122.2222 | 1.18 | 98.82 | 220 | 500 | 0.1 | 0.05 | 0 | 1 | 88 | 0.05 | 99.95
220 | 500 | 0.1 | 0.05 | 0 | 1 | 88 | 0.05 | 99.95 | 220 | 500 | 0.09 | 0.05 | 0 | 1 | 97.77778 | 0.09 | 99.91
220 | 500 | 0.09 | 0.05 | 0 | 1 | 97.77778 | 0.09 | 99.91 | 220 | 750 | 0.09 | 0.05 | 0 | 1 | 65.18519 | 0.03 | 99.97
220 | 750 | 0.09 | 0.05 | 0 | 1 | 65.18519 | 0.03 | 99.97 | 220 | 750 | 0.07 | 0.05 | 0 | 1 | 83.80952 | 0.41 | 99.59
220 | 750 | 0.07 | 0.05 | 0 | 1 | 83.80952 | 0.41 | 99.59 | 220 | 1200 | 0.07 | 0.05 | 0 | 1 | 52.38095 | 0.06 | 99.94
220 | 1200 | 0.07 | 0.05 | 0 | 1 | 52.38095 | 0.06 | 99.94 | 220 | 1200 | 0.05 | 0.05 | 0 | 1 | 73.33333 | 0.26 | 99.74
220 | 1200 | 0.05 | 0.05 | 0 | 1 | 73.33333 | 0.26 | 99.74 | 220 | 1200 | 0.04 | 0.05 | 0 | 1 | 91.66667 | 4.49 | 95.51
220 | 1200 | 0.04 | 0.05 | 0 | 1 | 91.66667 | 4.49 | 95.51 | 380 | 1750 | 0.07 | 0.05 | 0 | 1 | 62.04082 | 0.14 | 99.86
380 | 1750 | 0.07 | 0.05 | 0 | 1 | 62.04082 | 0.14 | 99.86 | 220 | 1600 | 0.04 | 0.05 | 90 | 1 | 68.75 | 3.78 | 96.22
220 | 1600 | 0.04 | 0.05 | 90 | 1 | 68.75 | 3.78 | 96.22 | 220 | 1600 | 0.05 | 0.05 | 90 | 1 | 55 | 1.34 | 98.66
220 | 1600 | 0.05 | 0.05 | 90 | 1 | 55 | 1.34 | 98.66 | 380 | 1500 | 0.09 | 0.05 | 90 | 1 | 56.2963 | 0.4 | 99.6
380 | 1500 | 0.09 | 0.05 | 90 | 1 | 56.2963 | 0.4 | 99.6 | 380 | 1500 | 0.1 | 0.05 | 90 | 1 | 50.66667 | 0.9 | 99.1
380 | 1500 | 0.1 | 0.05 | 90 | 1 | 50.66667 | 0.9 | 99.1 | 380 | 1750 | 0.09 | 0.05 | 90 | 1 | 48.25397 | 2.35 | 97.65
380 | 1750 | 0.09 | 0.05 | 90 | 1 | 48.25397 | 2.35 | 97.65 | 220 | 750 | 0.08 | 0.05 | 0 | 0 | 73.33333 | 0.08 | 99.92
220 | 750 | 0.08 | 0.05 | 0 | 0 | 73.33333 | 0.08 | 99.92 | 220 | 1200 | 0.07 | 0.05 | 0 | 0 | 52.38095 | 0.2 | 99.8
220 | 1200 | 0.07 | 0.05 | 0 | 0 | 52.38095 | 0.2 | 99.8 | 220 | 1200 | 0.055 | 0.05 | 0 | 0 | 66.66667 | 1.56 | 98.44
220 | 1200 | 0.055 | 0.05 | 0 | 0 | 66.66667 | 1.56 | 98.44 | 220 | 750 | 0.1 | 0.05 | 0 | 0 | 58.66667 | 0.11 | 99.89
220 | 750 | 0.1 | 0.05 | 0 | 0 | 58.66667 | 0.11 | 99.89 | 220 | 1200 | 0.06 | 0.05 | 0 | 0 | 61.11111 | 0.84 | 99.16
220 | 1200 | 0.06 | 0.05 | 0 | 0 | 61.11111 | 0.84 | 99.16 | 220 | 1200 | 0.065 | 0.05 | 0 | 0 | 56.41026 | 1.22 | 98.78
220 | 1200 | 0.065 | 0.05 | 0 | 0 | 56.41026 | 1.22 | 98.78 | 220 | 1200 | 0.075 | 0.05 | 0 | 0 | 48.88889 | 0.22 | 99.78
220 | 1200 | 0.075 | 0.05 | 0 | 0 | 48.88889 | 0.22 | 99.78 | 220 | 1200 | 0.08 | 0.05 | 0 | 0 | 45.83333 | 0.26 | 99.74
220 | 1200 | 0.08 | 0.05 | 0 | 0 | 45.83333 | 0.26 | 99.74 | 220 | 1200 | 0.07 | 0.05 | 0 | 0 | 52.38095 | 0.63 | 99.37
220 | 1200 | 0.07 | 0.05 | 0 | 0 | 52.38095 | 0.63 | 99.37 | [6 empty] | Průměr | 0.764
[15 empty] | Smodrch | 1.049373