## Porovitost
| Deska 1 |  | Bez dmychadla | [7 empty] | Deska 2 |  | S dmychadlem
[5 empty] | Porozita | [9 empty] | Porozita
| Číslo | Pozice X | Pozice Y | Řada | Vnitřní | Podpovrchová | Celková | Podpovrchová |  |  | Číslo | Pozice X | Pozice Y | Řada | Vnitřní | Podpovrchová | Celková | Podpovrchová
|  | [mm] | [mm] |  | [%] | [%] | [%] | Vlevo | Vpravo |  |  | [mm] | [mm] |  | [%] | [%] | [%] | Vlevo | Vpravo
Bez dmychadla | 1 | 25 | 90 |  | 0.015 | 3.114 | 0.153 | 0 | 1 | S dmychadlem | 1 | 25 | 90 |  | 0.029 |  | 0.235 | 0 | 1
Bez dmychadla | 2 | 10 | 75 |  | 0.022 |  | 0.189 | 0 | 1 | S dmychadlem | 2 | 10 | 75 |  | 0.038 |  | 0.257 | 0 | 1
Bez dmychadla | 3 | 86 | 87 |  | 0.069 |  | 0.427 | 0 | 1 | S dmychadlem | 3 | 86 | 87 |  | 0.217 |  | 0.517 | 0 | 1
Bez dmychadla | 4 | 72 | 72 |  | 0.045 |  | 0.333 | 0 | 1 | S dmychadlem | 4 | 72 | 72 |  | 0.051 |  | 0.374 | 0 | 1
Bez dmychadla | 5 | 56 | 57 |  | 0.029 |  | 0.148 | 0 | 1 | S dmychadlem | 5 | 56 | 57 |  | 0.029 |  | 0.21 | 0 | 1
Bez dmychadla | 6 | 41 | 41 |  | 0.035 |  | 0.263 | 0 | 1 | S dmychadlem | 6 | 41 | 41 |  | 0.018 |  | 0.188 | 0 | 1
Bez dmychadla | 7 | 27 | 27 |  | 0.012 |  | 0.137 | 0 | 1 | S dmychadlem | 7 | 27 | 27 |  | 0.021 |  | 0.221 | 0 | 1
Bez dmychadla | 8 | 13 | 13 |  | 0.035 |  | 0.246 | 0 | 1 | S dmychadlem | 8 | 13 | 13 |  | 0.014 |  | 0.219 | 0 | 1
Bez dmychadla | 9 | 89 | 26 |  | 0.027 |  | 0.333 | 0.5 | 1 | S dmychadlem | 9 | 89 | 26 |  | 0.063 |  | 0.368 | 0 | 1
Bez dmychadla | 10 | 74 | 10 |  | 0.025 |  | 0.202 | 0 | 1 | S dmychadlem | 10 | 74 | 10 |  | 0.063 |  | 0.327 | 0 | 1
Bez dmychadla | 11 | 10 | 63 |  | 0.069 |  | 0.407 | 0 | 1 | S dmychadlem | 11 | 10 | 63 |  | 0.03 |  | 0.226 | 0 | 1
Bez dmychadla | 12 | 10 | 51 |  | 0.058 |  | 0.364 | 0 | 1 | S dmychadlem | 12 | 10 | 51 |  | 0.057 |  | 0.247 | 0 | 1
Bez dmychadla | 13 | 10 | 39 |  | 0.159 |  | 0.379 | 0 | 1 | S dmychadlem | 13 | 10 | 39 |  | 0.022 |  | 0.229 | 0 | 1
Bez dmychadla | 14 | 10 | 27 |  | 0.227 |  | 0.478 | 0 | 1 | S dmychadlem | 14 | 10 | 27 |  | 0.028 |  | 0.198 | 0 | 1 |  |  | Porozita
Bez dmychadla | 15 | 22 | 76 |  | 0.017 |  | 0.186 | 0 | 1 | S dmychadlem | 15 | 22 | 76 |  | 0.029 |  | 0.301 | 0 | 1 |  |  | vnitřní | celková
| Průměr |  |  |  | 0.05626667 |  | 0.283 |  |  |  | Průměr |  |  |  | 0.04726667 |  | 0.2744667 |  |  |  |  | Snížení o 16 % | Snížení o 3 %
| Směrodatná odchylka |  |  |  | 0.05774596 |  | 0.1089128 |  |  |  | Směrodatná odchylka |  |  |  | 0.04793115 |  | 0.08617414 |  |  |  |  | Snížení o 17 % | Snížení o 21 %
| Medián |  |  |  | 0.035 |  | 0.263 |  |  |  | Medián |  |  |  | 0.029 |  | 0.235
| Max |  |  |  | 0.227 |  | 0.478 |  |  |  | Max |  |  |  | 0.217 |  | 0.517
| Min |  |  |  | 0.012 |  | 0.137 |  |  |  | Min |  |  |  | 0.014 |  | 0.188
První řada | Průměr |  |  |  | 0.095 |  | 0.3438333 |  |  | První řada | Průměr |  |  |  | 0.0315 |  | 0.2293333 |  |  | První řada | Průměr | Snížení o 66 % | Snížení o 33 %
První řada | Směrodatná ochylka |  |  |  | 0.07359121 |  | 0.09762072 |  |  | První řada | Směrodatná ochylka |  |  |  | 0.01356159 |  | 0.01904964 |  |  | První řada | Směrodatná ochylka | Snížení o 81 % | Snížení o 86 %
Druhá řada | Průměr |  |  |  | 0.01975 |  | 0.1805 |  |  | Druhá řada | Průměr |  |  |  | 0.02325 |  | 0.244 |  |  | Druhá řada | Průměr | Zvýšení o 15 % | Zvýšení o 35 %
Druhá řada | Směrodatná ochylka |  |  |  | 0.008982622 |  | 0.04174027 |  |  | Druhá řada | Směrodatná ochylka |  |  |  | 0.006259992 |  | 0.03348134 |  |  | Druhá řada | Směrodatná ochylka | Snížení o 33 % | Snížení o 21 %
Levá polovina | Průměr |  |  |  | 0.039 |  | 0.2886 |  |  | Levá polovina | Průměr |  |  |  | 0.0846 |  | 0.3592 |  |  | Levá polovina | Průměr | Zvýšení o 118 % | Zvýšení o 24 %
Levá polovina | Směrodatná ochylka |  |  |  | 0.01658915 |  | 0.1003645 |  |  | Levá polovina | Směrodatná ochylka |  |  |  | 0.06735458 |  | 0.0984833 |  |  | Levá polovina | Směrodatná ochylka | Zvýšení o 294 % | Snížení o 2 %
Pravá polovina | Průměr |  |  |  | 0.0649 |  | 0.2802 |  |  | Pravá polovina | Průměr |  |  |  | 0.0286 |  | 0.2321 |  |  | Pravá polovina | Průměr | Snížení o 55 % | Snížení o 17 %
Pravá polovina | Směrodatná ochylka |  |  |  | 0.06812261 |  | 0.1128404 |  |  | Pravá polovina | Směrodatná ochylka |  |  |  | 0.01150826 |  | 0.03007807 |  |  | Pravá polovina | Směrodatná ochylka | Snížení o 82 % | Snížení o 73 %

## Vyhodnoceni
První řada | Průměr |  |  |  | 0.095 |  | 0.3438333 | První řada | Průměr | 0.0315 | 0.2293333 | První řada | Průměr | Snížení o 66 % | Snížení o 33 %
První řada | Směrodatná ochylka |  |  |  | 0.07359121 |  | 0.09762072 | První řada | Směrodatná ochylka | 0.01356159 | 0.01904964 | První řada | Směrodatná ochylka | Snížení o 81 % | Snížení o 86 %
Druhá řada | Průměr |  |  |  | 0.01975 |  | 0.1805 | Druhá řada | Průměr | 0.02325 | 0.244 | Druhá řada | Průměr | Zvýšení o 15 % | Zvýšení o 35 %
Druhá řada | Směrodatná ochylka |  |  |  | 0.008982622 |  | 0.04174027 | Druhá řada | Směrodatná ochylka | 0.006259992 | 0.03348134 | Druhá řada | Směrodatná ochylka | Snížení o 33 % | Snížení o 21 %
Levá polovina | Průměr |  |  |  | 0.039 |  | 0.2886 | Levá polovina | Průměr | 0.0846 | 0.3592 | Levá polovina | Průměr | Zvýšení o 118 % | Zvýšení o 24 %
Levá polovina | Směrodatná ochylka |  |  |  | 0.01658915 |  | 0.1003645 | Levá polovina | Směrodatná ochylka | 0.06735458 | 0.0984833 | Levá polovina | Směrodatná ochylka | Zvýšení o 294 % | Snížení o 2 %
Pravá polovina | Průměr |  |  |  | 0.0649 |  | 0.2802 | Pravá polovina | Průměr | 0.0286 | 0.2321 | Pravá polovina | Průměr | Snížení o 55 % | Snížení o 17 %
Pravá polovina | Směrodatná ochylka |  |  |  | 0.06812261 |  | 0.1128404 | Pravá polovina | Směrodatná ochylka | 0.01150826 | 0.03007807 | Pravá polovina | Směrodatná ochylka | Snížení o 82 % | Snížení o 73 %
|  |  | Porozita bez dmychadla |  |  | Porozita s dmychadlem |  | Změna porozity
|  |  | Vnitřní | Celková |  | Vnitřní | Celková | Vnitřní | Celková
|  |  | [%] | [%] |  | [%] | [%]
| První řada | Průměr | 0.095 | 0.3438333 |  | 0.0315 | 0.2293333 | Snížení o 66 % | Snížení o 33 %
|  | Odchylka | 0.07359121 | 0.09762072 |  | 0.01356159 | 0.01904964 | Snížení o 81 % | Snížení o 86 %
| Druhá řada | Průměr | 0.01975 | 0.1805 |  | 0.02325 | 0.244 | Zvýšení o 15 % | Zvýšení o 35 %
|  | Odchylka | 0.008982622 | 0.04174027 |  | 0.006259992 | 0.03348134 | Snížení o 33 % | Snížení o 21 %
| Pravá polovina | Průměr | 0.0649 | 0.2802 |  | 0.0286 | 0.2321 | Snížení o 55 % | Snížení o 17 %
|  | Odchylka | 0.06812261 | 0.1128404 |  | 0.01150826 | 0.03007807 | Snížení o 82 % | Snížení o 73 %
| Levá polovina | Průměr | 0.039 | 0.2886 |  | 0.0846 | 0.3592 | Zvýšení o 118 % | Zvýšení o 24 %
|  | Odchylka | 0.01658915 | 0.1003645 |  | 0.06735458 | 0.0984833 | Zvýšení o 294 % | Snížení o 2 %

## Uhlazene
|  | Porozita bez dmychadla |  | Porozita s dmychadlem |  | Změna porozity
|  | Vnitřní | Celková | Vnitřní | Celková | Vnitřní | Celková
|  | [%] | [%] | [%] | [%]
První řada | Průměr | 0.095 | 0.3438333 | 0.0315 | 0.2293333 | Snížení o 66 % | Snížení o 33 %
| Odchylka | 0.07359121 | 0.09762072 | 0.01356159 | 0.01904964 | Snížení o 81 % | Snížení o 86 %
Druhá řada | Průměr | 0.01975 | 0.1805 | 0.02325 | 0.244 | Zvýšení o 15 % | Zvýšení o 35 %
| Odchylka | 0.008982622 | 0.04174027 | 0.006259992 | 0.03348134 | Snížení o 33 % | Snížení o 21 %
Pravá polovina | Průměr | 0.0649 | 0.2802 | 0.0286 | 0.2321 | Snížení o 55 % | Snížení o 17 %
| Odchylka | 0.06812261 | 0.1128404 | 0.01150826 | 0.03007807 | Snížení o 82 % | Snížení o 73 %
Levá polovina | Průměr | 0.039 | 0.2886 | 0.0846 | 0.3592 | Zvýšení o 118 % | Zvýšení o 24 %
| Odchylka | 0.01658915 | 0.1003645 | 0.06735458 | 0.0984833 | Zvýšení o 294 % | Snížení o 2 %
|  | Porozita bez dmychadla |  | Porozita s dmychadlem |  | Změna porozity
|  | Vnitřní | Celková | Vnitřní | Celková | Vnitřní | Celková
|  | [%] | [%] | [%] | [%]
Pravá polovina | Průměr | 0.0649 | 0.2802 | 0.0286 | 0.2321 | Snížení o 55 % | Snížení o 17 %
| Odchylka | 0.06812261 | 0.1128404 | 0.01150826 | 0.03007807 | Snížení o 82 % | Snížení o 73 %
Levá polovina | Průměr | 0.039 | 0.2886 | 0.0846 | 0.3592 | Zvýšení o 118 % | Zvýšení o 24 %
| Odchylka | 0.01658915 | 0.1003645 | 0.06735458 | 0.0984833 | Zvýšení o 294 % | Snížení o 2 %