## List1
ZA 61 S.C.-V.S. částice malá tenká, na fotce místo 4
Částice: |  |  |  | Tuhý roztok: |  |  |  | Částice podle literatury: |  |  |  | Místo | Al/Mn v částici | částice | prZ | prVA | Dr | vel částice d
Element | Wt% | At% |  | Element | Wt% | At% |  | Al4Mn | 4 |  |  | 4 | 2.528201 | Al11Mn4 | 15.8633 | 11.47481 | 5.306817 | 1.931923
MgK | 37.98 | 46.62 |  | MgK | 97.33 | 97.59 |  | Al11Mn4 | 2.75
AlK | 34.57 | 38.24 |  | AlK | 2.67 | 2.41 |  | Al8Mn5 | 1.6
MnK | 27 | 14.67 |  | Total | 100 | 100 |  | AlMn | 1
SiK | 0.44 | 0.47
Total | 99.99 | 100
Poměr Mg/Al v tuhém roztoku: |  |  |  | 40.49378
Al v tuhém roztoku z amalýzy částice: |  |  |  | 1.151288 | %
Poměr Al/Mn v částici: |  |  |  | 2.528201 |  | => | rozpoznaná částice je asi Al11Mn4
Průměrné atomové číslo: |  |  | ÆZ= | 15.8633 |  |  | Z: (atomové číslo)
[7 empty] | Al | 13
[7 empty] | Mg | 12
[7 empty] | Mn | 25
[7 empty] | Si | 14
Atomární oběm: |  |  | VA (Al)= | 9.993162 |  |  | Ar: (relativní at. hmotnost) |  |  | r: (hustota)
|  |  | VA (Mg)= | 13.96839 |  |  | Al | 26.981538 |  | Al | 2.7
|  |  | VA (Mn)= | 7.394085 |  |  | Mg | 24.305 |  | Mg | 1.74
|  |  | VA (Si)= | 12.05386 |  |  | Mn | 54.938049 |  | Mn | 7.43
[7 empty] | Si | 28.0855 |  | Si | 2.33
Průměrný atomární oběm: |  |  | ÆVA= | 11.47481
0.579281172
Rozlišovací schopnost: |  |  | Dr= | 5.306817 | mm |  | Urychlovací napětí: |  | U= | 20 | kV
[7 empty] | Výstupní úhel: |  | j= | 35.4 | °
Přepočet rzměrů z fotky:
Velikost částice: |  |  | x= | 1.931923 | mm | částice je měnší než je minimální velikost částice | [5 empty] | měřítko: | 65.22 | - | 50 | mm
[12 empty] | částice: | 2.52 | - | 1.931923 | mm
ZA 61 S.C.-V.S. částice větší polygonální, na fotce místo 5
Částice: |  |  |  | Tuhý roztok: |  |  |  | Částice podle literatury:
Element | Wt% | At% |  | Element | Wt% | At% |  | Al4Mn | 4
MgK | 4.73 | 7.14 |  | MgK | 97.33 | 97.59 |  | Al11Mn4 | 2.75
AlK | 41.26 | 56.17 |  | AlK | 2.67 | 2.41 |  | Al8Mn5 | 1.6
MnK | 53.12 | 35.52 |  | Total | 100 | 100 |  | AlMn | 1
SiK | 0.9 | 1.17
Total | 100.01 | 100
Poměr Mg/Al v tuhém roztoku: |  |  |  | 40.49378
Al v tuhém roztoku z amalýzy částice: |  |  |  | 0.1763234 | %
Poměr Al/Mn v částici: |  |  |  | 1.576399 |  | => | rozpoznaná částice je asi Al8Mn5
Průměrné atomové číslo: |  |  | ÆZ= | 19.3374 |  |  | Z: (atomové číslo)
[7 empty] | Al | 13
[7 empty] | Mg | 12
[7 empty] | Mn | 25
[7 empty] | Si | 14
Atomární oběm: |  |  | VA (Al)= | 9.993162 |  |  | Ar: (relativní at. hmotnost) |  |  | r: (hustota)
|  |  | VA (Mg)= | 13.96839 |  |  | Al | 26.981538 |  | Al | 2.7
|  |  | VA (Mn)= | 7.394085 |  |  | Mg | 24.305 |  | Mg | 1.74
|  |  | VA (Si)= | 12.05386 |  |  | Mn | 54.938049 |  | Mn | 7.43
[7 empty] | Si | 28.0855 |  | Si | 2.33
Průměrný atomární oběm: |  |  | ÆVA= | 9.377911
0.579281172
Rozlišovací schopnost: |  |  | Dr= | 3.343584 | mm |  | Urychlovací napětí: |  | U= | 20 | kV
[7 empty] | Výstupní úhel: |  | j= | 35.4 | °
Přepočet rzměrů z fotky:
Velikost částice: |  |  | x= | 5.680773 | mm | částice je větší než je minimální velikost částice | [5 empty] | měřítko: | 65.22 | - | 50 | mm
[12 empty] | částice: | 7.41 | - | 5.680773 | mm
ZA 61 S.C.-V.S. g fáze, na fotce místo 3
g fáze: |  |  |  | Tuhý roztok: |  |  |  | Částice podle literatury:
Element | Wt% | At% |  | Element | Wt% | At% |  | Al12Mg17 | 0,706
MgK | 62.8 | 69.52 |  | MgK | 97.33 | 97.59
AlK | 25.89 | 25.83 |  | AlK | 2.67 | 2.41
ZnK | 11.3 | 4.65 |  | Total | 100 | 100
Total | 99.99 | 100
Poměr Mg/Al v tuhém roztoku: |  |  |  | 40.49378
Al v tuhém roztoku z amalýzy částice: |  |  |  | 1.716807 | %
Poměr Al/Mg v částici: |  |  |  | 0.3468526 |  | => | jde o gama fázi ale ….
Průměrné atomové číslo: |  |  | ÆZ= | 14.2917 |  |  | Z: (atomové číslo)
[7 empty] | Al | 13
[7 empty] | Mg | 12
[7 empty] | Zn | 30
Atomární oběm: |  |  | VA (Al)= | 9.993162 |  |  | Ar: (relativní at. hmotnost) |  |  | r: (hustota)
|  |  | VA (Mg)= | 13.96839 |  |  | Al | 26.981538 |  | Al | 2.7
|  |  | VA (Zn)= | 9.160924 |  |  | Mg | 24.305 |  | Mg | 1.74
[7 empty] | Zn | 65.409 |  | Zn | 7.14
Průměrný atomární oběm: |  |  | ÆVA= | 12.71804
0.579281172
Rozlišovací schopnost: |  |  | Dr= | 6.769252 | mm |  | Urychlovací napětí: |  | U= | 20 | kV
[7 empty] | Výstupní úhel: |  | j= | 35.4 | °
Přepočet rzměrů z fotky:
Velikost částice: |  |  | x= | 3.894511 | mm | částice je menší než je rozlišovací schopnost | [5 empty] | měřítko: | 65.22 | - | 50 | mm
[12 empty] | částice: | 5.08 | - | 3.894511 | mm
ZA 61 T4 6hod g fáze, na fotce místo 2
g fáze: |  |  |  | Tuhý roztok: |  |  |  | Částice podle literatury:
Element | Wt% | At% |  | Element | Wt% | At% |  | Al12Mg17 | 0,706
MgK | 89.44 | 91.29 |  | MgK | 92.36 | 94.08
AlK | 8.71 | 8.01 |  | AlK | 5.6 | 5.14
ZnK | 1.85 | 0.7 |  | ZnK | 2.04 | 0.77
Total | 100 | 100 |  | Total | 100 | 99.99
Poměr Mg/Al v tuhém roztoku: |  |  |  | 18.3035
Al v tuhém roztoku z amalýzy částice: |  |  |  | 4.98757 | %
Poměr Al/Mg v částici: |  |  |  | 0.03310801 |  | => | jde o gama fázi ale ….
Průměrné atomové číslo: |  |  | ÆZ= | 12.4201 |  |  | Z: (atomové číslo)
[7 empty] | Al | 13
[7 empty] | Mg | 12
[7 empty] | Zn | 30
Atomární oběm: |  |  | VA (Al)= | 9.993162 |  |  | Ar: (relativní at. hmotnost) |  |  | r: (hustota)
|  |  | VA (Mg)= | 13.96839 |  |  | Al | 26.981538 |  | Al | 2.7
|  |  | VA (Zn)= | 9.160924 |  |  | Mg | 24.305 |  | Mg | 1.74
[7 empty] | Zn | 65.409 |  | Zn | 7.14
Průměrný atomární oběm: |  |  | ÆVA= | 13.61632
0.586372356
Rozlišovací schopnost: |  |  | Dr= | 8.723166 | mm |  | Urychlovací napětí: |  | U= | 20 | kV
[7 empty] | Výstupní úhel: |  | j= | 35.9 | °
Přepočet rzměrů z fotky:
Velikost částice: |  |  | x= | 0.480916 | mm | částice je menší než je rozlišovací schopnost | [5 empty] | měřítko: | 65.5 | - | 50 | mm
[12 empty] | částice: | 0.63 | - | 0.480916 | mm
ZA 61 T4 6hod částice větší polygonální, na fotce místo 3
Částice: |  |  |  | Tuhý roztok: |  |  |  | Částice podle literatury:
Element | Wt% | At% |  | Element | Wt% | At% |  | Al4Mn | 4
MgK | 1.61 | 2.51 |  | MgK | 92.36 | 94.08 |  | Al11Mn4 | 2.75
AlK | 42.75 | 60.1 |  | AlK | 5.6 | 5.14 |  | Al8Mn5 | 1.6
MnK | 56.99 | 39.34 |  | ZnK | 2.04 | 0.77 |  | AlMn | 1
SiK | 0.85 | 1.15 |  | Total | 100 | 99.99
Total | 102.2 | 103.1
Poměr Mg/Al v tuhém roztoku: |  |  |  | 18.3035
Al v tuhém roztoku z amalýzy částice: |  |  |  | 0.1371322 | %
Poměr Al/Mn v částici: |  |  |  | 1.524221 |  | => | rozpoznaná částice je asi Al8Mn5
Průměrné atomové číslo: |  |  | ÆZ= | 19.9982 |  |  | Z: (atomové číslo)
[7 empty] | Al | 13
[7 empty] | Mg | 12
[7 empty] | Mn | 25
[7 empty] | Si | 14
Atomární oběm: |  |  | VA (Al)= | 9.993162 |  |  | Ar: (relativní at. hmotnost) |  |  | r: (hustota)
|  |  | VA (Mg)= | 13.96839 |  |  | Al | 26.981538 |  | Al | 2.7
|  |  | VA (Mn)= | 7.394085 |  |  | Mg | 24.305 |  | Mg | 1.74
|  |  | VA (Si)= | 12.05386 |  |  | Mn | 54.938049 |  | Mn | 7.43
[7 empty] | Si | 28.0855 |  | Si | 2.33
Průměrný atomární oběm: |  |  | ÆVA= | 9.26533
0.586372356
min rozlišovací schopnost: |  |  | Dr= | 3.139177 | mm |  | Urychlovací napětí: |  | U= | 20 | kV
[7 empty] | Výstupní úhel: |  | j= | 35.9 | °
Přepočet rzměrů z fotky:
Velikost částice: |  |  | x= | 6.21374 | mm | částice je větší než je minimální velikost částice | [5 empty] | měřítko: | 65.5 | - | 50 | mm
[12 empty] | částice: | 8.14 | - | 6.21374 | mm
ZA 61 T4 6hod částice malá tenká, na fotce místo 4
Částice: |  |  |  | Tuhý roztok: |  |  |  | Částice podle literatury:
Element | Wt% | At% |  | Element | Wt% | At% |  | Al4Mn | 4
MgK | 48.23 | 56.15 |  | MgK | 92.36 | 94.08 |  | Al11Mn4 | 2.75
AlK | 32.33 | 33.92 |  | AlK | 5.6 | 5.14 |  | Al8Mn5 | 1.6
MnK | 18.31 | 10.43 |  | ZnK | 2.04 | 0.77 |  | AlMn | 1
ZnK | 1.13 | 0.49 |  | Total | 100 | 99.99
Total | 100 | 100.99
Poměr Mg/Al v tuhém roztoku: |  |  |  | 18.3035
Al v tuhém roztoku z amalýzy částice: |  |  |  | 3.067719 | %
Poměr Al/Mn v částici: |  |  |  | 2.958033 |  | => | rozpoznaná částice je asi Al11Mn4
Průměrné atomové číslo: |  |  | ÆZ= | 14.568 |  |  | Z: (atomové číslo)
[7 empty] | Al | 13
[7 empty] | Mg | 12
[7 empty] | Mn | 25
Atomární oběm: |  |  | VA (Al)= | 9.993162 |  |  | Ar: (relativní at. hmotnost) |  |  | r: (hustota)
|  |  | VA (Mg)= | 13.96839 |  |  | Al | 26.981538 |  | Al | 2.7
|  |  | VA (Mn)= | 7.394085 |  |  | Mg | 24.305 |  | Mg | 1.74
[7 empty] | Mn | 54.938049 |  | Mn | 7.43
Průměrný atomární oběm: |  |  | ÆVA= | 12.00414
0.584957675
Rozlišovací schopnost: |  |  | Dr= | 6.187174 | mm |  | Urychlovací napětí: |  | U= | 20 | kV
[7 empty] | Výstupní úhel: |  | j= | 35.8 | °
Přepočet rzměrů z fotky:
Velikost částice: |  |  | x= | 1.399939 | mm | částice je měnší než je minimální velikost částice | [5 empty] | měřítko: | 65.36 | - | 50 | mm
[12 empty] | částice: | 1.83 | - | 1.399939 | mm
ZA 61 T4 8hod g fáze, na fotce místo 2
g fáze: |  |  |  | Tuhý roztok: |  |  |  | Částice podle literatury:
Element | Wt% | At% |  | Element | Wt% | At% |  | Al12Mg17 | 0,706
MgK | 59.41 | 64.42 |  | MgK | 94.2 | 95.73
AlK | 33.49 | 32.72 |  | AlK | 3.86 | 3.53
ZnK | 7.1 | 2.86 |  | ZnK | 1.94 | 0.73
Total | 100 | 100 |  | Total | 100 | 99.99
Poměr Mg/Al v tuhém roztoku: |  |  |  | 27.11898
Al v tuhém roztoku z amalýzy částice: |  |  |  | 2.375458 | %
Poměr Al/Mg v částici: |  |  |  | 0.4710423 |  | => | jde o gama fázi ale ….
Průměrné atomové číslo: |  |  | ÆZ= | 13.6129 |  |  | Z: (atomové číslo)
[7 empty] | Al | 13
[7 empty] | Mg | 12
[7 empty] | Zn | 30
Atomární oběm: |  |  | VA (Al)= | 9.993162 |  |  | Ar: (relativní at. hmotnost) |  |  | r: (hustota)
|  |  | VA (Mg)= | 13.96839 |  |  | Al | 26.981538 |  | Al | 2.7
|  |  | VA (Zn)= | 9.160924 |  |  | Mg | 24.305 |  | Mg | 1.74
[7 empty] | Zn | 65.409 |  | Zn | 7.14
Průměrný atomární oběm: |  |  | ÆVA= | 12.5302
0.601815023
Rozlišovací schopnost: |  |  | Dr= | 6.958156 | mm |  | Urychlovací napětí: |  | U= | 20 | kV
[7 empty] | Výstupní úhel: |  | j= | 37 | °
Přepočet rzměrů z fotky:
Velikost částice: |  |  | x= | 6.692131 | mm | částice je menší než je rozlišovací schopnost | [5 empty] | měřítko: | 65.45 | - | 50 | mm
[12 empty] | částice: | 8.76 | - | 6.692131 | mm
ZA 61 T4 8hod částice větší polygonální, na fotce místo 3
Částice: |  |  |  | Tuhý roztok: |  |  |  | Částice podle literatury:
Element | Wt% | At% |  | Element | Wt% | At% |  | Al4Mn | 4
MgK | 1.32 | 2.07 |  | MgK | 94.2 | 95.73 |  | Al11Mn4 | 2.75
AlK | 41.16 | 58.75 |  | AlK | 3.86 | 3.53 |  | Al8Mn5 | 1.6
MnK | 58.84 | 41.25 |  | ZnK | 1.94 | 0.73 |  | AlMn | 1
Total | 101.32 | 102.07 |  | Total | 100 | 99.99
Poměr Mg/Al v tuhém roztoku: |  |  |  | 27.11898
Al v tuhém roztoku z amalýzy částice: |  |  |  | 0.0763303 | %
Poměr Al/Mn v částici: |  |  |  | 1.422392 |  | => | rozpoznaná částice je asi Al8Mn5
Průměrné atomové číslo: |  |  | ÆZ= | 20.2192 |  |  | Z: (atomové číslo)
[7 empty] | Al | 13
[7 empty] | Mg | 12
[7 empty] | Mn | 25
Atomární oběm: |  |  | VA (Al)= | 9.993162 |  |  | Ar: (relativní at. hmotnost) |  |  | r: (hustota)
|  |  | VA (Mg)= | 13.96839 |  |  | Al | 26.981538 |  | Al | 2.7
|  |  | VA (Mn)= | 7.394085 |  |  | Mg | 24.305 |  | Mg | 1.74
[7 empty] | Mn | 54.938049 |  | Mn | 7.43
Průměrný atomární oběm: |  |  | ÆVA= | 9.210188
0.601815023
min rozlišovací schopnost: |  |  | Dr= | 3.02698 | mm |  | Urychlovací napětí: |  | U= | 20 | kV
[7 empty] | Výstupní úhel: |  | j= | 37 | °
Přepočet rzměrů z fotky:
Velikost částice: |  |  | x= | 6.770992 | mm | částice je větší než je minimální velikost částice | [5 empty] | měřítko: | 65.5 | - | 50 | mm
[12 empty] | částice: | 8.87 | - | 6.770992 | mm
ZA 61 T4 8hod částice malá tenká, na fotce místo 4
Částice: |  |  |  | Tuhý roztok: |  |  |  | Částice podle literatury:
Element | Wt% | At% |  | Element | Wt% | At% |  | Al4Mn | 4
MgK | 31.39 | 39.62 |  | MgK | 94.2 | 95.73 |  | Al11Mn4 | 2.75
AlK | 38.1 | 43.34 |  | AlK | 3.86 | 3.53 |  | Al8Mn5 | 1.6
MnK | 30.51 | 17.04 |  | ZnK | 1.94 | 0.73 |  | AlMn | 1
Total | 100 | 100 |  | Total | 100 | 99.99
Poměr Mg/Al v tuhém roztoku: |  |  |  | 27.11898
Al v tuhém roztoku z amalýzy částice: |  |  |  | 1.460969 | %
Poměr Al/Mn v částici: |  |  |  | 2.45769 |  | => | rozpoznaná částice je asi Al11Mn4
Průměrné atomové číslo: |  |  | ÆZ= | 16.3473 |  |  | Z: (atomové číslo)
[7 empty] | Al | 13
[7 empty] | Mg | 12
[7 empty] | Mn | 25
Atomární oběm: |  |  | VA (Al)= | 9.993162 |  |  | Ar: (relativní at. hmotnost) |  |  | r: (hustota)
|  |  | VA (Mg)= | 13.96839 |  |  | Al | 26.981538 |  | Al | 2.7
|  |  | VA (Mn)= | 7.394085 |  |  | Mg | 24.305 |  | Mg | 1.74
[7 empty] | Mn | 54.938049 |  | Mn | 7.43
Průměrný atomární oběm: |  |  | ÆVA= | 11.12526
0.601815023
Rozlišovací schopnost: |  |  | Dr= | 4.826068 | mm |  | Urychlovací napětí: |  | U= | 20 | kV
[7 empty] | Výstupní úhel: |  | j= | 37 | °
Přepočet rzměrů z fotky:
Velikost částice: |  |  | x= | 1.835985 | mm | částice je měnší než je minimální velikost částice | [5 empty] | měřítko: | 65.36 | - | 50 | mm
[12 empty] | částice: | 2.4 | - | 1.835985 | mm