## List1
|  | 1. měření | Měření v Honeywellu | 2. měření |  | Hmotnost sponky | Plocha papíru A4
Teplota | [°C] | 22 | 24.6 | 22 |  | [g] | [cm^2]
Vlhkost | [%] | 50 | 40.7 | 45 |  | 0.5242 | 623.7
číslo papíru | Hmotnost před nanesením tavidla |  | Hmotnost po nanesení tavidla |  | Hmotnost tavidla |  | Obsah sušiny | Nastavení tavidla | Průměrná hodnota obsahu sušiny | Množství naneseného tavidla
| Hmotnost se sponkou | Hmotnost bez sponky | Hmotnost se sponkou | Hmotnost bez sponky
| [g] | [g] | [g] | [g] | [g] | [µg] | [µg/cm^2] | [%] | [µg/cm^2] | [ml]
1 | 5.4331 | 4.9089 | 5.584 | 5.0598 | 0.1509 | 150900 | 241.9432 | 20 | 235.5833 | 6.7
2 | 5.4809 | 4.9567 | 5.6238 | 5.0996 | 0.1429 | 142900 | 229.1166 | 20
3 | 5.4867 | 4.9625 | 5.6337 | 5.1095 | 0.147 | 147000 | 235.6902 | 20
4 | 5.4661 | 4.9419 | 5.6848 | 5.1606 | 0.2187 | 218700 | 350.6494 | 25 | 365.6673 | 9.7
5 | 5.5186 | 4.9944 | 5.7478 | 5.2236 | 0.2292 | 229200 | 367.4844 | 25
6 | 5.4679 | 4.9437 | 5.7042 | 5.18 | 0.2363 | 236300 | 378.868 | 25
7 | 5.473 | 4.9488 | 5.7332 | 5.209 | 0.2602 | 260200 | 417.1878 | 30 | 413.6604 | 12.7
8 | 5.4838 | 4.9596 | 5.7346 | 5.2104 | 0.2508 | 250800 | 402.1164 | 30
9 | 5.4923 | 4.9681 | 5.7553 | 5.2311 | 0.263 | 263000 | 421.6771 | 30
10 | 5.474 | 4.9498 | 5.7508 | 5.2266 | 0.2768 | 276800 | 443.8031 | 35 | 458.8745 | 15.4
11 | 5.5252 | 5.001 | 5.8208 | 5.2966 | 0.2956 | 295600 | 473.9458 | 35
12 | 5.464 | 4.9398 | 5.631 | 5.1068 | 0.167 | 167000 | 267.7569 | 35 (1. směr) | -
13 | 5.4313 | 4.9071 | 5.7433 | 5.2191 | 0.312 | 312000 | 500.2405 | 40 | 490.1395 | 17.6
14 | 5.4746 | 4.9504 | 5.774 | 5.2498 | 0.2994 | 299400 | 480.0385 | 40
15 | 5.4606 | 4.9364 | 5.6463 | 5.1221 | 0.1857 | 185700 | 297.7393 | 40 (1. směr) | -
Doporučené nastavení podle katalogového listu : |  |  |  |  | 120 - 240 | [µg/cm^2]
Hmotnost měřeného papíru před aklimatizací u 1. měření se sponkou: | [5 empty] | 5.4491 | [g]